## 面料报价表
TOREAD-22SS面料报价资料
基础信息 | [12 empty] | 成本构成 | [10 empty] | 量产段报价及交期 | [10 empty] | *必填项 | 面料开发费
序号 | 面料编号 | 面料描述 | 报价供应商 | 纱支 规格 (Dtex) | 面料成分（中文） | 密度(T/Inch) | 克重 (g/㎡) | 幅宽（CM） | 功能性要求 | 功能性检测 | 功能吊牌 | 工艺描述 | 胚布单价 | 染整费 | 后整理费 | 运輸費用 | 管理費 | 損耗 | 利润 | 税点 | 税金 | 单价（米） | 单价（KG） | 3万米以下（米） | 3万米以下（KG） | 交期（有胚） | 胚布生产周期 | 交期（无胚） | 3万～10万米（米） | 3万～10万米（KG） | 10万～20万米(米） | 10万～20万米(KG） | 20万米以上（米） | 20万米以上（KG） | 是否按照要求规格报价 | 单色开发费（元/色） | 开发颜色数量（个） | 完整开发费（元） | 备注
1 | G22SS4070 | G22SS40760/20D尼龙胶原蛋白-基种 | 向兴 | 15D*20D | 100%锦纶 | 296T*182T | 42 | 145 |  | TIEF SKIN X1、TIEF COOL |  | 染色+胶原蛋白（抗菌凉感保湿HeiQ)抗UV | 7.8 | 2.5 | 2.5 | 0.2 | 0.95 | 2.24 | 1.2952 | 8% | 1.398816 | 18.884016 |  | 18.9 |  | 30-40 | 30 | 60-65 | 18.8 |  | 18.7 |  | 18.6 |  | 是
2 | G22SS4060 | G22SS4060/26D尼龙弹力防晒-基种 | 向兴 | NOP 26D*NOP 26D SD/420T | 77%锦纶/23%氨纶 | 420T | 85 | 124 |  | 一般泼水/TIEF SKIN X1 |  | 一般泼水，抗紫外40+ | [26 empty] | 无类似胚布
3 | G16SS028P | G16SS028P/涤纶四面弹力双面印花布-基种 | 向兴 | 75+40*75+40 | 89%聚酯纤维 / 11%氨纶 | 147*152 | 168 | 137 | 一般泼水+印花 | 一般泼水 |  | 印花+防泼水 | [26 empty] | 工厂回复面料含氨纶，印花有移色的问题，不建议生产，放弃竞价
4 | G14SS1451 | G14SS1451/尼龙四面弹力防拨水双面布-基种 | 向兴 | 70D*160D | 90%锦纶 / 10%氨纶 | 150*141 | 170 | 137 | 一般泼水 | 防泼水/SHELL X1 |  | 染色+4级防泼水
| G14SS1451 | G14SS1451/尼龙四面弹力防拨水双面布-基种 | 向兴 | 70D*160D | 90%锦纶 / 10%氨纶 | 150*141 | 167 | 135 | 一般泼水 | 防泼水/SHELL X1 |  | 染色+4级防泼水 | 9.5 | 4.5 | 0.8 | 0.2 | 1.295 | 5.92 | 1.7772 | 8% | 1.919376 | 25.911576 |  | 25.9 |  | 30-40 | 30 | 60-65 | 25.8 |  | 25.7 |  | 25.6 |  | 否 |  |  |  | FQL1
5 | G22SS4090 | G22SS4090/-基种 | 向兴 | NOP82D*NOP82D FD | 85%锦纶/15%氨纶 | 335T | 182 | 135 |  | 一般泼水 |  | 一般泼水 | [26 empty] | 无类似胚布
6 | G19SS0180 | G19SS0180-基种 | 向兴 | 20D*20D+20D | 87.8%锦纶12.2%氨纶 | 220*155 | 53 | 135 | 弹力TIEF SKIN X1 | TIEF SKIN X1 |  | 泼水+压光+涂层抗UV40+（有洗后抗紫 | [26 empty] | 工厂回复面料抗UV不稳定，洗后抗UV也达不到指标，布面擦伤风险，放弃竞价
7 | G21SS2351 | G21SS2351/G21SS2350速干版本-基种 | 向兴 | PW50DT800*PW50T800 | 100%聚酯纤维 | 320T | 104 | 132 |  | TiEF DRY |  | 速干
| G21SS2351 | G21SS2351/G21SS2350速干版本-基种 | 向兴 | PW50DT800*PW50T800 | 100%聚酯纤维 | 158T*136T | 89 | 142 |  | TiEF DRY |  | 速干 | 7.2 | 3.5 | 0.9 | 0.2 | 1 | 4.06 | 1.3488 | 8% | 1.456704 | 19.665504 |  | 19.7 |  | 30-40 | 30 | 60-65 | 19.6 |  | 19.5 |  | 19.4 |  | 否 |  |  |  | PE1
8 | G22SS4050 | G22SS4050/-基种 | 向兴 | 40D+40D*40D+40D | 85%锦纶/15%氨纶 | 183*154 | 110 | 135 |  | TIEF DRY X1
| G22SS4050 | G22SS4050/-基种 | 向兴 | (40D+20D)*(40D+20D) | 88%锦纶 12%氨纶 | 206*145 | 98 | 145 |  | TIEF DRY X1 |  | 染泼+吸湿速干+抗UV | 9.3 | 4.2 | 0.9 | 0.2 | 1.25 | 5.76 | 1.7288 | 8% | 1.867104 | 25.205904 |  | 25.2 |  | 30-40 | 30 | 60-65 | 25.1 |  | 25 |  | 24.9 |  | 否 |  |  |  | ML3
1.如同一品种各颜色单价不一样的，报价时需说明 。如未在报价中特殊说明的，我们视同于单价适用于所有颜色
2.以上报价为人民币报价，含13%增值税，含交货至成衣厂运费。
3.本报价请剔除大货检测费用，大货面料检测费用由探路者承担
4.报价有效期1年。 | [22 empty] | 工厂名称：
5.本报价单适用于探路者22SS大货及22FW开发，交期含测试时间。 | [22 empty] | 盖章：
7.付款方式默认为：100%出货后，货到服装厂60天内结清。 | [22 empty] | 日期：
8.针织面料请提供米价及公斤价，我司大货以米单价为准，参考公斤单价。大货幅宽均要求走上公差
9.开发费用由原开发工厂填写，投标或询价供应商无需填写。开发费用包括：研发费用、上机费、调色费、小缸费、损耗、开发库存、快递费等，不包含：开版费、调料数量。
10.报价供应商对以上信息的真实性与准确性负责。