## Sheet1
面料布种 | 面料开发供应商描述 | 供应商面料编号 | 纱支规格(Dtex) | 面料成分(中文) | 面料成分(英文) | 密度(T/Inch) | 克重 (g/㎡) | 全幅(CM) | 可裁幅宽(CM) | 开发价格(元/kg) | 功能性检测 | 功能吊牌 | 工艺描述
防风舒棉绒 | 江苏新凯盛企业发展有限公司 | UQ20FW-1636-1 | 150/288+100/36 | 100%涤纶 | 100%poly |  | 400gsm | 155 | 148 | 46.5 |  |  |  | G20FW0750 | 3N01DWRKA | Y | 无胆羽绒服一等品
颗粒羊绒+摇粒绒 | 江苏新凯盛企业发展有限公司 | UQ20FW-1644-3 | 150/36+100/36+75/144+50/36 | 100%涤纶 | 100%poly |  | 480gsm | 155 | 148 | 48 |  |  |  | G20FW0710 | 1540KAPUO | Y | 无胆羽绒服一等品
[14 empty] | G19FW0312 | 6830KAPUO | Y | 无胆羽绒服一等品
[14 empty] | G18FW0470 | TS2020DPS | Z | 无胆羽绒服