## 工作内容
生产工厂前期资料准备：
1 | 下单明细及货期进度 | 探路者尾期验货抽验标准
2 | 收集工艺资料 |  |  | AQL1.0 |  | AQL2.5 |  | AQL4.0
3 | 产前样衣分析 | 整批数量 | 抽验数量 | Ac | Re | Ac | Re | Ac | Re
4 | 工厂排产计划收集 | ≤90 | 13 | 0 | 1 | 0 | 1 | 1 | 2
5 | 开裁前召开产前会议并拍照或现场开产前会 | 91-150 | 20 | 0 | 1 | 1 | 2 | 2 | 3
6 | 工厂业务每周3下班前提交（每周生产进度表) | 151-280 | 32 | 0 | 1 | 2 | 3 | 3 | 4
7 | 面料辅料到厂7个工作日内完成抽检记录（6个表格）；检验结果回执给材料商、探路者质量负责人（QC） | 281-500 | 50 | 1 | 2 | 3 | 4 | 5 | 6
| 首期验货资料及条件： | 501-1200 | 80 | 2 | 3 | 5 | 6 | 7 | 8
1 | 生产线出成品10件左右 | 1201-3200 | 125 | 3 | 4 | 7 | 8 | 10 | 11
2 | 业务员提前3个工作日发OA验货申请；（要求写明款号，上线日，出成品数量，及需要验货的时间） | 3201-10000 | 200 | 5 | 6 | 10 | 11 | 14 | 15
3 | 查看面料辅料的验货记录，按款核对清楚并提交给探路者质量负责人（QC）（Excel格式）（1-6测试表） | 10001-35000 | 315 | 7 | 8 | 14 | 15 | 21 | 22
4 | 跟踪面料辅料到厂7个工作日内验货过程
5 | 提交实物检验图片和视频 | 281-500: 注：探路者验货按照AQL2.5验货标准实行
6 | 工厂检验员拍照首期验货过程及生产线情况，（洗标主标，问题点
7 | 寄3-5件到公司（熨烫平整）并发OA说明 | 281-500: A.1 TOREAD/ACANU男、女服装号型对照表（B体）
8 | 工厂首件验货填写（首期验货报告）+洗水前后规格表（Excel格式） | 281-500: 男上装
9 | OA申请首期：格式写明上线时间、已出成品件数、寄评定样衣明细、收件人、快递单号。 | 码号 | S | M | L | XL | XXL | XXXL | XXXXL
|  | 号型 | 165/88B | 170/92B | 175/96B | 180/100B | 185/104B | 190/108B | 195/112B
| 中期验货资料及条件： | 男裤
1 | 生产线下50%，包装20% | 码号 | S | M | L | XL | XXL | XXXL | XXXXL
2 | 业务员提前3个工作日发OA中期验货申请；（要求写明款号，成品数量，包装数量，是否齐色号洗水测试，及需要验货时间） | 号型 | 165/80B | 170/84B | 175/88B | 180/92B | 185/96B | 190/100B | 195/104B
3 | 提交并核对面料第3方检测报告内各项功能信息与洗标及吊牌是否吻合 | 女上装
4 | 齐色错码各号型2件到公司，并发OA说明 | 码号 | XS | S | M | L | XL | XXL | XXXL
5 | 寄封样给公司1件（包装完整，附尺寸表一份）发OA，并抄给库房闫，取消 | 号型 | 150/80B | 155/84B | 160/88B | 165/92B | 170/96B | 175/100B | 180/104B
6 | 工厂检验员拍照和拍视频中期验货过程及生产线情况（纸箱抽箱称重，未拆袋产品，洗标主标，合格证，问题产品， | 女裤
7 | 工厂中期验货填写(中期验货报告)+测量成衣洗水前后尺寸表（Excel格式） | 码号 | XS | S | M | L | XL | XXL | XXXL
8 | OA申请中期：格式写明已出成品件数、已包装数量、寄评定样衣明细、收件人、快递单号。 | 号型 | 150/70B | 155/74B | 160/78B | 165/82B | 170/86B | 175/90B | 180/94B
DISCOVERY服装尺码对照表（新）16FW
| 尾期验货资料及条件： | 男上装尺码对照表
1 | 全部下机，包装95% | 码号 | XS | S | M | L | XL | XXL | XXXL | XXXXL
2 | 业务员提前3个工作日发OA尾期验货申请；（要求写明款号，包装情况，全部完成时间，具体出货数量，及需要验货时间） | 号型 | 160/84A | 165/88A | 170/92A | 175/96A | 180/100A | 185/104A | 190/108A | 195/112A
3 | 提交并核对面料和成衣第3方检测报告各项功能及吊牌信息是否吻合 | 女上装尺码对照表
4 | 工厂验货过程视频和拍照片（纸箱抽箱称重，清点箱内数量并核对颜色尺码；未拆袋的产品，合格证及功能吊牌+各色组洗标主标，问题产品， | 码号 | XS | S | M | L | XL | XXL | XXXL
5 | 工厂尾期验货填写（尾期验货报告）+齐色错码各3件以上规格测量尺寸表（Excel格式） | 号型 | 150/76A | 155/80A | 160/84A | 165/88A | 170/92A | 175/96A | 180/100A
6 | 按公司要求按出货量比例抽验，并记录抽箱号及问题产品和数量 | 男裤尺码对照表
7 | OA申请尾期：格式写明已包装完成款式、数量、自验货时间（直发款约验货时间）、出货箱单。 | 码号 | XS | S | M | L | XL | XXL | XXXL | XXXXL
|  | 号型 | 160/74A | 165/78A | 170/82A | 175/86A | 180/90A | 185/94A | 190/98A | 195/102A
| 徒步-HIKING,旅行-TRAVELAX，1.面料验布，2.面料缩率，3.面料互染，4面料静水压，5.特殊工艺测试，6.织带类缩率测试 | 女裤尺码对照表
注：适用于自主管理类工厂 |  | 码号 | XS | S | M | L | XL | XXL | XXXL
|  | 号型 | 150/62A | 155/66A | 160/70A | 165/74A | 170/78A | 175/82A | 180/86A

## AQL2.5验货
探路者尾期验货抽验标准
|  | AQL1.0 |  | AQL2.5 |  | AQL4.0
整批数量 | 抽验数量 | Ac | Re | Ac | Re | Ac | Re
≤90 | 13 | 0 | 1 | 0 | 1 | 1 | 2
91-150 | 20 | 0 | 1 | 1 | 2 | 2 | 3
151-280 | 32 | 0 | 1 | 2 | 3 | 3 | 4
281-500 | 50 | 1 | 2 | 3 | 4 | 5 | 6
501-1200 | 80 | 2 | 3 | 5 | 6 | 7 | 8
1201-3200 | 125 | 3 | 4 | 7 | 8 | 10 | 11
3201-10000 | 200 | 5 | 6 | 10 | 11 | 14 | 15
10001-35000 | 315 | 7 | 8 | 14 | 15 | 21 | 22
注：探路者验货按照AQL2.5验货标准实行

## 首期
TOREAD-首件（首批）检验报告书
订单类别 | 探路者童装款 |  | 合同签订方 |  | 青岛华和店集针织有限公司 |  | 生产工厂 | 青岛华和针织有限公司
订单基础信息 |  |  | 生产•出货进度 |  |  |  | 指示•确认资料
款号 | QAMMBL83637 |  | 合同交期 |  | 2023.1.7 |  | 产前确认样 |  | 有 | 无
品名 | 儿童短裤 |  | 上线日 |  | 2022.11.10 |  | 原辅材料卡 |  | 有 | 无
色/号型数 | 4 | 6 | 缝制预计完成日 |  | 2022.12.20 |  | 大货面料确认样 |  | 有 | 无
订单数量 | 3500 |  | 包装预计完成日 |  | 2022.12.22 |  | 印花、刺绣确认样 |  | 有 | 无
|  |  | 预计发货时间 |  | 2022.1.5 |  | 洗唛、合格证指示资料 |  | 有 | 无
确认资料缺失内容说明：
【工艺确认】
原材料 | 正 | 误 |  | 印、绣花 | 正 | 误 | 无此工艺 | 洗水唛 | 正 | 误
辅料使用 | 正 | 误 |  | 胶膜工艺 | 正 | 误 | 无此工艺 | 合格证 | 正 | 误
制作工艺 | 正 | 误 |  | 压胶水压 | OK | NG | 无此工艺 | 缝纫用线 | 正 | 误
补充事项：
【面料品质确认】
物性检测 | OK | NG |  | 面料颜色 | OK | NG |  | 互染测试 | OK | NG
外观查验 | OK | NG |  | 面料缸差 | OK | NG |  | 水洗缩率 | OK | NG
问题描述：
【裁剪完成情况】
①裁剪完成比例（%）：
号型 颜色 |  |  | 120 | 130 | 140 | 150 | 160 | 170 |  | 未裁齐原因
|  |  | 100% | 100% | 100% | 100% | 100% | 100%
【成品检查明细】★颜色、数量需要写清楚
原野绿：150规格20件
【规格确认】
①规格测量明细以插入附件形式列明，并注明洗前洗后规格
②规格异常情况 |  | 有 | 120: 无; 130: 备注：
【问题点与指导项目】 ★的问题应添加照片说明（包括成品及半成品检查）
1.扒一合缝卷边
2.后拼不对称
3.袋口明线不匀和
4.合外侧起皱
以上问题请及时改正。
【耐洗水确认】
粘衬 | OK | NG | 无此工艺 | 胶膜 | OK | NG | 无此工艺 | 扭曲 | OK | NG
印、绣花 | OK | NG | 无此工艺 | 压胶水压 | OK | NG | 无此工艺 | 水洗缩率 | OK | NG
补充事项：
【重大改善说明及整改复核时间】
检验部门 |  |  | 检验担当 | 马菲菲 | 查验时间 | 2022.11.24 | 工厂负责人 |  | 刘娜娜
【整改结果】
检验部门 | 华和品控QC |  | 120: 检验担当; 140: 复核时间; 160: 工厂负责人

## 首期尺寸表
QC规格测量表
款号QAMMBL83637 |  |  | 品名 | 儿童短裤 |  |  | 生产工厂 | 青岛华和针织有限公司
部位名称 | 指示规格 FINAL SPEC | [5 empty] | 样品规格 SAMPLE SPEC
原野绿
| 120/53. | 130/56. | 140/57. | 150/63. | 160/69. | 170/74A | 150/63洗前
裤长 | 40.5 | 42 | 44 | 46 | 48 | 49 | +0.5
腰围（平量） | 52 | 55 | 58 | 61 | 65 | 69 | -1
腰围（拉量） | 73 | 78 | 84 | 90 | 96 | 100 | +1
臀围 | 79 | 84 | 90 | 96 | 102 | 106 | 0
腿围 | 25.4 | 27 | 28.9 | 30.8 | 32.7 | 34 | +0.5
脚口 | 22.8 | 24 | 25.8 | 27.6 | 29.4 | 30.2 | +0.2
前裆长 | 22 | 23.5 | 25.2 | 26.9 | 28.6 | 30.2 | +0.5
后裆长 | 30.2 | 32 | 34.25 | 36.5 | 38.75 | 40.75 | 0
前插袋 | 13 | 13 | 14.5 | 14.5 | 15.5 | 15.5 | -0.5
备注：
1. 初期请洗测2-3件，有问题的另加测量数量。 | [6 empty] | 验货时间：2022.11.24 |  | 跟单QC:李波 | 工厂负责人：刘娜娜
2.中期验货记录各色号型洗水前后尺寸表
3.尾期验货齐色错码各5件成品尺寸记录

## 尾期
QC出货报告书
订单类别 | 探路者童装款 |  | 款号 | QAMMBL83637 | 产品名称 | 儿童短裤 |  | 生产工厂 | 青岛华和针织有限公司
订单数量 | 3500 |  | 合同日期 | 2023.1.7 |  |  | 检验资料确认
色/号型数 | 4 | 6 | 交货形式 | 物流 |  |  | 面料第三方合格报告 |  | 有 | 无
验货次数 | 1 |  | 非直发 | 苏州库 | 天津库 | 直发 | 成品第三方合格报告 |  | 有 | 无
验货数量 | 200 |  | 入仓数量 | 3505 |  |  | 中期检验报告 |  | 有 | 无
第二批出货采购凭证号： |  | CGDD22110200488
检验方式 | 全检 | 抽检 | 免检 | 复检 | 再复检
中期检验重大改善项目 |  | 有 | 无 | 改善结果 | 已改善
全色耐洗水测试 |  | 有 | 无 | 洗后结果 | 无异常 | 洗水前后缩量正常
【附属资料确认】
洗水唛 | 正 | 误 |  | 印、绣花 | 正 | 误 |  | 装箱数量 | 正 | 误
合格证 | 正 | 误 |  | 缝纫用线 | 正 | 误 |  | 箱唛表示 | 正 | 误
吊牌 | 正 | 误 |  | 包装方式 | 正 | 误 |  | 纸箱规格 | 正 | 误
【检验时成品完成情况及检验明细】
①成品完成比例（%）：95%
②检验明细：
水手蓝：120码2件 第18箱，130码5件 第61箱，140码9件 第12箱，150码11件 第64箱，160码11件 第18箱，170码8件 第17箱
航海蓝：120码1件 第10箱，130码3件 第2箱，140码6件 第10箱，150码8件 第4箱，160码8件 第7箱，170码6件 第8箱
原野绿：120码1件 第25箱，130码2件 第25箱，140码3件 第21箱，150码3件 第22箱，160码3件 第23箱，170码4件 第24箱
黑色 ：120码2件 第37箱，130码7件 第37箱，140码12件 第27箱，150码15件 第37箱，160码15件 第55箱，170码15件 第57箱
②规格异常情况 |  | 有 | 无
情况说明：
【问题点描述】
1.漏毛茬大1件
2.合侧缝起皱1件
3.两口袋大小不一1件
4.断线1件
5.打结偏1件
6.线头1件
共6件
以上问题已改正。
【检验结果】
合格：（正常接收） |  |  | 不合格： |  | ①返工翻修 |  | ②让步接受 |  | ③拒绝接收
备注： | 请按照以上提出的问题点改正
检验部门 | 华和品控QC |  | 检验人 | 马斐斐 | 查验时间 | 2022.12.23 | 工厂负责人 |  | 刘娜娜

## 尾期尺寸表
QC规格测量表
款号QAMMBL83637 |  |  | 品名 | 儿童短裤 |  |  | 生产工厂 | 青岛华和针织有限公司
部位名称 | 指示规格 FINAL SPEC | [5 empty] | 样品规格 SAMPLE SPEC
[7 empty] | 水手蓝 | 航海蓝 | 原野绿 | 黑色 | 水手蓝 | 航海蓝
| 120/53. | 130/56. | 140/57. | 150/63. | 160/69. | 170/74A | 120 | 130 | 140 | 150 | 160 | 170
裤长 | 40.5 | 42 | 44 | 46 | 48 | 49 | +0.5/0/0 | +0.5/+1/+0.8 | -0.8/+1/+1 | +1/+0.7/+0.6 | +0.5/+1/+0.8 | 0/+1/+0.6
腰围（平量） | 52 | 55 | 58 | 61 | 65 | 69 | -1/+0.8/-0.6 | +0.6/+0.6/-0.5 | +0.6/+0.5/0 | -0.8/+1/+1 | +1/+0.6/-0.8 | +0.3/0/-0.2
腰围（拉量） | 73 | 78 | 84 | 90 | 96 | 100 | +1/-0.5/+0.6 | +0.8/+1/-0.8 | 0/-0.3/0 | +0.6/+0.5/0 | +1/+1/-0.8 | +0.6/+1/-0.3
臀围 | 79 | 84 | 90 | 96 | 102 | 106 | 0/+0.3/+0.2 | 0/+0.3/+0.5 | +0.3/0/+0.5 | 0/-0.3/0 | 0/+0.4/+0.2 | 0/0/+0.5
腿围 | 25.4 | 27 | 28.9 | 30.8 | 32.7 | 34 | +0.5/-0.3/+0.2 | +0.6/-0.5/+0.3 | +0.5/+0.3/+0.5 | +0.3/0/+0.5 | +0.5/-0.5/+0.3 | +0.6/-0.5/0
脚口 | 22.8 | 24 | 25.8 | 27.6 | 29.4 | 30.2 | +0.2/-0.3/+0.2 | +0.5/+0.6/-0.5 | -0.3/+0.5/+0.3 | 0/+0.3/+0.2 | +0.5/+0.3/-0.5 | +0.5/0/-0.5
前裆长 | 22 | 23.5 | 25.2 | 26.9 | 28.6 | 30.2 | +0.5/-0.3/+0.4 | +0.3/+0.5/0 | 0.2/+0.5/0.3 | +0.3/+0.2/+0.3 | +0.3/+0.5/0 | +0.3/+0.5/0
后裆长 | 30.2 | 32 | 34.25 | 36.5 | 38.75 | 40.75 | 0/+0.5/+0.8 | -0.3/0/+0.3 | 0/+0.3/+0.2 | +0.3/+0.5/0 | -0.5/0/+0.3 | -0.3/0/+0.3
前插袋 | 13 | 13 | 14.5 | 14.5 | 15.5 | 15.5 | -0.3/+0.2/-0.3 | -0.2/+0.2/0 | +0.3/+0.2/+0.3 | -0.3/0/+0.3 | -0.2/+0.4/0 | -0.2/+0.2/0
备注：
1. 初期请洗测2-3件，有问题的另加测量数量。
2.中期验货记录各色号型洗水前后尺寸表 | [6 empty] | 验货时间：2022.12.22 |  | 跟单QC:李波 |  | 工厂负责人：刘娜娜
3.尾期验货齐色错码各5件成品尺寸记录

## 1.面料验布
TOREAD-面料验布测试报告登记表
序号 | 缸号 | 面料布种编号 | 颜色 | 涉及到的款号 | 供应商 | 自检报告 | 匹头条实物样 | 脏污 | 接头 | 断纱 | 粗纱 | 破洞 | 折痕 | 合计数量 | 备注
[8 empty] | 数量 | 数量 | 数量 | 数量 | 数量 | 数量
1 | S2222699 | FK05550 | 航海蓝 | QAMMBL83637 | 福建兴欣宝 | [5 empty] | 1 |  |  |  | YES
2 | S2221246 | FK05550 | 黑色 | QAMMBL83637 | 福建兴欣宝 |  |  |  |  | 1 |  | 1 |  |  | YES
3 | S2221551 | FK05550 | 水手蓝 | QAMMBL83637 | 福建兴欣宝 |  |  | 1 |  |  |  | 1 |  |  | YES
4 | S2221552 | FK05550 | 原野绿 | QAMMBL83637 | 福建兴欣宝 |  |  | 1 | [6 empty] | YES
YES
YES
YES
YES
YES
制表时间：2022.10.20 | [9 empty] | 测试人签名：邢燕子
测试要求： 1、面料到厂第一时间做测试，根据面料的实际情况，可每缸抽取1-2卷过验布机。

## 2.面料缩率
TOREAD-面料缩率检测测试报告登记表
序号 | 供应商 | 缸号 | 面料布种编号 | 颜色 | 涉及到的款号 | 气缩 |  | 水缩 |  | 累计缩率 | 边中差，头尾差，实测结果 | 判定结果是否合格
[6 empty] | 径向百分比 | 纬向百分比 | 径向百分比 | 纬向百分比
1 | 福建兴欣宝 | S2222699 | FK05550 | 航海蓝 | QAMMBL83637 | 1 | 0 | 1 | 0 |  | 合格 | YES
2 | 福建兴欣宝 | S2221246 | FK05550 | 黑色 | QAMMBL83637 | 0 | 0 | 0 | 0.5 |  | 合格 | YES
3 | 福建兴欣宝 | S2221551 | FK05550 | 水手蓝 | QAMMBL83637 | 0 | 0.5 | 0 | 0 |  | 合格 | YES
4 | 福建兴欣宝 | S2221552 | FK05550 | 原野绿 | QAMMBL83637 | 0.5 | 0 | 0.5 | 0.5 |  | 合格 | YES
制表时间：10.21 | [6 empty] | 测试人签名：王莹莹
测试要求： 1、面料到厂第一时间做测试，根据面料的实际情况，可每缸抽取1-2卷测试。 2、取布样中间部位测试，测试大小：50cmX50cm。 3、先烫缩后水洗【同一块面料进行两种测试】。（烫缩：110°-120度；洗缩：30°40分钟洗缩） 4、常规面料醒料24小时，弹力面料必须放料时长达到48小时以上。 5、测试边中色差、头尾色差情况（缝制9宫格查看）。

## 3.面料互染
TOREAD-面辅料互染测试报告登记表
项目 | 供应商 | 缸号 | 面料布种编号 | 颜色 | 涉及到的款号 | 物料1 |  |  | 物料2 |  |  | 物料3 |  |  | 物料4 |  |  | 物料5 |  |  | 结果 | 备注
[6 empty] | 物料编号 | 品名 | 供应商 | 物料编号 | 品名 | 供应商 | 物料编号 | 品名 | 供应商 | 物料编号 | 品名 | 供应商 | 物料编号 | 品名 | 供应商
洗测1次 |  |  |  |  | 此款无互染
项目 | 供应商 | 缸号 | 面料布种编号 | 颜色 | 涉及到的款号 | 物料1 |  |  | 物料2 |  |  | 物料3 |  |  | 物料4 |  |  | 物料5 |  |  | 结果 | 备注
[6 empty] | 物料编号 | 品名 | 供应商 | 物料编号 | 品名 | 供应商 | 物料编号 | 品名 | 供应商 | 物料编号 | 品名 | 供应商 | 物料编号 | 品名 | 供应商
洗测2次
项目 | 供应商 | 缸号 | 面料布种编号 | 颜色 | 涉及到的款号 | 物料1 |  |  | 物料2 |  |  | 物料3 |  |  | 物料4 |  |  | 物料5 |  |  | 结果 | 备注
[6 empty] | 物料编号 | 品名 | 供应商 | 物料编号 | 品名 | 供应商 | 物料编号 | 品名 | 供应商 | 物料编号 | 品名 | 供应商 | 物料编号 | 品名 | 供应商
洗测3次
项目 | 供应商 | 缸号 | 面料布种编号 | 颜色 | 涉及到的款号 | 物料1 |  |  | 物料2 |  |  | 物料3 |  |  | 物料4 |  |  | 物料5 |  |  | 结果 | 备注
[6 empty] | 物料编号 | 品名 | 供应商 | 物料编号 | 品名 | 供应商 | 物料编号 | 品名 | 供应商 | 物料编号 | 品名 | 供应商 | 物料编号 | 品名 | 供应商
洗测4次
项目 | 供应商 | 缸号 | 面料布种编号 | 颜色 | 涉及到的款号 | 物料1 |  |  | 物料2 |  |  | 物料3 |  |  | 物料4 |  |  | 物料5 |  |  | 结果 | 备注
[6 empty] | 物料编号 | 品名 | 供应商 | 物料编号 | 品名 | 供应商 | 物料编号 | 品名 | 供应商 | 物料编号 | 品名 | 供应商 | 物料编号 | 品名 | 供应商
洗测5次
制表时间： | [10 empty] | 测试人签名：
测试要求： 1、面辅料到厂第一时间做测试，根据面料的实际情况，每色每缸做。 2、水温40°洗水40分钟，机洗一个程序，洗水共计5次。

## 4.面料静水压
TOREAD-面料5点水压测试报告登记表
日期 | 缸号 | 面料布种编号 | 颜色 | 涉及到的款号 | 供应商 | 上午(时间） | 测试条件 | 下午（时间） | 测试条件 | 加班（时间） | 测试条件 | 结果 | 备注
日期 | 批号 | 物料编号 | 颜色 | 涉及到的款号 | 供应商 | 上午(时间） | 测试条件 | 下午（时间） | 测试条件 | 加班（时间） | 测试条件 | 结果 | 备注
制表时间： | [7 empty] | 测试人签名：
测试要求： 1、面料到厂第一时间做测试，根据面料的实际情况，每色每缸抽取1-2卷测试。 2、成衣制作时每天、每款、每色、每号需做水压测试。

## 5.特殊工艺测试
TOREAD-特殊工艺测试报告登记表
项目 | 供应商 | 缸号 | 面料布种编号 | 颜色 | 涉及到的款号 | 使用部位 | 物料工艺1 | 物料工艺2 | 物料工艺3 | 结果 | 备注
洗测1次 | 福建兴欣宝 |  | FK05550 | 航海蓝/黑/水手蓝/原野绿 | QAMMBL83637 | 右前片外侧 | 胶浆印花 |  |  | OK | YES
洗测2次 | 福建兴欣宝 |  | FK05550 | 航海蓝/黑/水手蓝/原野绿 | QAMMBL83637 | 右前片外侧 | 胶浆印花 |  |  | OK | YES
洗测3次 | 福建兴欣宝 |  | FK05550 | 航海蓝/黑/水手蓝/原野绿 | QAMMBL83637 | 右前片外侧 | 胶浆印花 |  |  | OK | YES
洗测4次 | 福建兴欣宝 |  | FK05550 | 航海蓝/黑/水手蓝/原野绿 | QAMMBL83637 | 右前片外侧 | 胶浆印花 |  |  | OK | YES
洗测5次 | 福建兴欣宝 |  | FK05550 | 航海蓝/黑/水手蓝/原野绿 | QAMMBL83637 | 右前片外侧 | 胶浆印花 |  |  | OK | YES
洗测1次 | 福建宏港 |  | FK05550 | 航海蓝/黑/水手蓝/原野绿 | QAMMBL83637 | 左上片 |  | 胶浆印花 |  | OK | YES
洗测2次 | 福建宏港 |  | FK05550 | 航海蓝/黑/水手蓝/原野绿 | QAMMBL83637 | 左上片 |  | 胶浆印花 |  | OK | YES
洗测3次 | 福建宏港 |  | FK05550 | 航海蓝/黑/水手蓝/原野绿 | QAMMBL83637 | 左上片 |  | 胶浆印花 |  | OK | YES
洗测4次 | 福建宏港 |  | FK05550 | 航海蓝/黑/水手蓝/原野绿 | QAMMBL83637 | 左上片 |  | 胶浆印花 |  | OK | YES
洗测5次 | 福建宏港 |  | FK05550 | 航海蓝/黑/水手蓝/原野绿 | QAMMBL83637 | 左上片 |  | 胶浆印花 |  | OK | YES
洗测1次
洗测2次
洗测3次
洗测4次
洗测5次
制表时间：2022.10.22 | [6 empty] | 测试人签名：王莹莹
测试要求： 1、胶条、装饰胶膜、印花类、生粘、激光开孔类 2、每款上线前做测试。 3、水温40°洗水40分钟，机洗一个程序，洗水共计5次。

## 6.织带类缩率测试
TOREAD - 织带类缩率测试报告登记表
序号 | 供应商 | 物料编号 | 颜色 | 涉及到的款号 | 气烫缩 | 水缩 | 累计缩率 | 判定结果是否合格
[5 empty] | 经向百分比 | 径向百分比
1 | 东莞泰丰 | SJ00007 | 白色松紧带 | QAMMBL83637 | 3.1 | 4 |  | YES
2 | 东莞泰丰 | ZD00119 | 白色弹力织带 | QAMMBL83637 | 3.2 | 4.2 |  | YES
3 | 东莞泰丰 | ZD00119 | 黑色弹力织带 | QAMMBL83637 | 3.1 | 4.3 |  | YES
制表时间：10.22 |  |  |  |  | 测试人签名：王莹莹
测试要求： 1、织带及弹力织带、像根松紧、包边条等到厂后第一时间，做测试。