## 工作内容
生产工厂前期资料准备：
1 | 下单明细及货期进度
2 | 收集工艺资料
3 | 产前样衣分析
4 | 工厂排产计划收集
5 | 开裁前召开产前会议并拍照
6 | 工厂业务每周3下班前提交（每周生产进度表)
7 | 面料辅料到厂7个工作日内完成抽检记录（6个表格）；检验结果回执给材料商、探路者质量负责人（QC）
首期验货资料及条件：
1 | 生产线出成品10件左右
2 | 业务员提前3个工作日发OA验货申请
3 | 查看面料辅料的验货记录，按款核对清楚并提交给探路者质量负责人（QC）（Excel格式）（1-6测试表）
4 | 跟踪面料辅料到厂7个工作日内验货过程
5 | 提交实物检验图片和视频
6 | 工厂检验员拍照首期验货过程及生产线情况，（洗标主标，问题点
7 | 寄3-5件到公司（熨烫平整）并发OA说明
8 | 工厂首件验货填写（首期验货报告）+洗水前后规格表（Excel格式）
9 | OA申请首期：格式写明上线时间、已出成品件数、寄评定样衣明细、收件人、快递单号。
中期验货资料及条件：
1 | 生产线下50%，包装20%
2 | 业务员提前3个工作日发OA中期验货申请
3 | 提交并核对面料第3方检测报告内各项功能信息与洗标及吊牌是否吻合
4 | 齐色错码各号型2件到公司，并发QA说明
5 | 寄封样给公司1件（包装完整，附尺寸表一份）发OA，并抄给库房闫
6 | 工厂检验员拍照和拍视频中期验货过程及生产线情况（纸箱，未拆袋产品，洗标主标，合格证，问题产品
7 | 工厂中期验货填写(中期验货报告)+测量成衣洗水前后尺寸表（Excel格式）
8 | OA申请中期：格式写明已出成品件数、已包装数量、寄评定样衣明细、收件人、快递单号。
尾期验货资料及条件：
1 | 全部下机，包装95%
2 | 业务员提前3个工作日发OA尾期验货申请
3 | 提交并核对面料和成衣第3方检测报告各项功能及吊牌信息是否吻合
4 | 工厂验货过程视频和拍照片（纸箱，未拆袋的产品，合格证及功能吊牌+各色组洗标主标，问题产品，
5 | 工厂尾期验货填写（尾期验货报告）+齐色错码各3件以上规格测量尺寸表（Excel格式）
6 | 按公司要求按出货量比例抽验，并记录抽箱号及问题产品和数量
7 | OA申请中期：格式写明已包装完成款式、数量、自验货时间（直发款约验货时间）、出货箱单。
注：适用于自主管理类工厂

## AQL2.5验货
探路者尾期验货抽验标准
|  | AQL1.0 |  | AQL2.5 |  | AQL4.0
整批数量 | 抽验数量 | Ac | Re | Ac | Re | Ac | Re
≤90 | 13 | 0 | 1 | 0 | 1 | 1 | 2
91-150 | 20 | 0 | 1 | 1 | 2 | 2 | 3
151-280 | 32 | 0 | 1 | 2 | 3 | 3 | 4
281-500 | 50 | 1 | 2 | 3 | 4 | 5 | 6
501-1200 | 80 | 2 | 3 | 5 | 6 | 7 | 8
1201-3200 | 125 | 3 | 4 | 7 | 8 | 10 | 11
3201-10000 | 200 | 5 | 6 | 10 | 11 | 14 | 15
10001-35000 | 315 | 7 | 8 | 14 | 15 | 21 | 22
注：探路者验货按照AQL2.5验货标准实行

## 首期
TOREAD-首件（首批）检验报告书
订单类别 | 期单 |  | 合同签订方 |  | 江阴市腾圣时装有限公司 |  | 生产工厂 | 鸿鑫智能管理有限公司
订单基础信息 |  |  | 生产•出货进度 |  |  |  | 指示•确认资料
款号 | TAMMCM91850 |  | 合同交期 |  | 2024-07-10 |  | 产前确认样 |  | 有 | 无
品名 | 男式功能长裤 |  | 上线日 |  | 2024-06-25 |  | 原辅材料卡 |  | 有 | 无
色/号型数 | 2 | 6 | 缝制预计完成日 |  | 2024-07-08 |  | 大货面料确认样 |  | 有 | 无
订单数量 | 1900 |  | 包装预计完成日 |  | 2424-07-08 |  | 印花、刺绣确认样 |  | 有 | 无
采购凭证编号 | CGDD24042400011 |  | 预计发货时间 |  | 2024-07-14 |  | 洗唛、合格证指示资料 |  | 有 | 无
确认资料缺失内容说明：
【工艺确认】
原材料 | 正 | 误 |  | 印、绣花 | 正 | 误 | 无此工艺 | 洗水唛 | 正 | 误
辅料使用 | 正 | 误 |  | 胶膜工艺 | 正 | 误 | 无此工艺 | 合格证 | 正 | 误
制作工艺 | 正 | 误 |  | 压胶水压 | OK | NG | 无此工艺 | 缝纫用线 | 正 | 误
补充事项：
【面料品质确认】
物性检测 | OK | NG |  | 面料颜色 | OK | NG |  | 互染测试 | OK | NG
外观查验 | OK | NG |  | 面料缸差 | OK | NG |  | 水洗缩率 | OK | NG
问题描述：
【裁剪完成情况】
①裁剪完成比例（%）：
号型 颜色 | S | M | L | XL | XXL
深灰色 | 100% | 100% | 100% | 100% | 100%
【成品检查明细】★颜色、数量需要写清楚
| M10件 | L码10件
【规格确认】
①规格测量明细以插入附件形式列明，并注明洗前洗后规格
②规格异常情况 |  | 有 | 无 | 备注：
【问题点与指导项目】 ★的问题应添加照片说明（包括成品及半成品检查）
1：线头
2：脏污
以上问题请及时改正。
【耐洗水确认】
粘衬 | OK | NG | 无此工艺 | 胶膜 | OK | NG | 无此工艺 | 扭曲 | OK | NG
印、绣花 | OK | NG | 无此工艺 | 压胶水压 | OK | NG | 无此工艺 | 水洗缩率 | OK | NG
补充事项：
【重大改善说明及整改复核时间】
检验部门 | 服装品控部 |  | 检验担当 | 任小刚 | 查验时间 |  | 工厂负责人 |  | 冯丽丽
【整改结果】
检验部门 | 服装品控部 |  | 检验担当 |  | 复核时间 |  | 工厂负责人

## 中期
TOREAD-QC中期检验报告书
订单类别 | 期单 |  | 合同签订方 |  | 江阴市腾圣时装有限公司 |  | 生产工厂 | 鸿鑫智能管理有限公司
订单基础信息 |  |  | 生产•出货进度 |  |  |  | 指示•确认资料
款号 | TAMMCM91850 |  | 合同交期 |  | 2024-07-10 |  | 产前确认样 |  | 有 | 无
品名 | 男式功能长裤 |  | 上线日 |  | 2024-06-25 |  | 原辅材料卡 |  | 有 | 无
色/号型数 | 2 | 6 | 缝制预计完成日 |  | 2024-07-08 |  | 大货面料确认样 |  | 有 | 无
订单数量 | 1900 |  | 包装预计完成日 |  | 2424-07-08 |  | 印花、刺绣确认样 |  | 有 | 无
采购凭证号 | CGDD24042400011 |  | 预计发货时间 |  | 2024-07-14 |  | 洗唛、合格证指示资料 |  | 有 | 无
【附属资料确认】
原材料 | 正 | 误 |  | 洗水唛 | 正 | 误 |  | 印、绣花 | 正 | 误
辅料使用 | 正 | 误 |  | 合格证 | 正 | 误 |  | 缝纫用线 | 正 | 误
备注：
【检验明细】：检验明细（要求齐色、齐号至少10件检查）
黑色：S码/10件 M码10件 L码10件 XL码10件 XXL码10件
深灰:S码/10件 M码10件 L码10件 XL码10件 XXL码10件
【耐水洗测试】：耐洗水测试明细（要求齐色、齐号）
【规格确认】
①规格测量明细以插入附件形式列明，并注明洗前洗后规格
②规格异常情况 |  | 有 | 无
说明：
【耐洗水确认】
粘衬 | OK | NG | 无此工艺 | 胶膜 | OK | NG | 无此工艺 | 扭曲 | OK | NG
印、绣花 | OK | NG | 无此工艺 | 压胶水压 | OK | NG | 无此工艺 | 水洗缩率 | OK | NG
补充事项：
【问题点与指导项目】 ★的问题应添加照片说明
1：线头
2:笔印
3:清洗水印
以上问题请及时改正。
【整改的严重缺陷及整改复核时间】
检验部门 | 服装品控部 |  | 检验担当 任小刚 |  | 查验时间 |  | 工厂负责人 |  | 冯丽丽
【整改结果】

## 尾期
QC出货报告书
订单类别 | 期单 |  | 款号 | TAMMCM91850 |  | 男式功能长裤 |  | 生产工厂 | 鸿鑫智能管理有限公司
订单数量 | 1900 |  | 合同日期 | 2024-07-10 |  |  | 检验资料确认
色/号型数 | 2 | 6 | 交货形式 | 直发 |  |  | 面料第三方合格报告 |  | 有 | 无
验货次数 | 1 |  | 直发 | 直发 |  |  | 成品第三方合格报告 |  | 有 | 无
验货数量 | 200 |  | 入仓数量 | 1900 |  |  | 中期检验报告 |  | 有 | 无
检验方式 | 全检 | 抽检 | 免检 | 复检 | 再复检 | 采购凭证编号：CGDD24042400011
中期检验重大改善项目 |  | 有 | 无 | 改善结果 | 已改善
全色耐洗水测试 |  | 有 | 无 | 洗后结果 | 无异常 | 洗水前后缩量正常
【附属资料确认】
洗水唛 | 正 | 误 |  | 印、绣花 | 正 | 误 |  | 装箱数量 | 正 | 误
合格证 | 正 | 误 |  | 缝纫用线 | 正 | 误 |  | 箱唛表示 | 正 | 误
吊牌 | 正 | 误 |  | 包装方式 | 正 | 误 |  | 纸箱规格 | 正 | 误
【检验时成品完成情况及检验明细】
①成品完成比例（%）：100%
|  | S | M | L | XL | XXL | XXXL
黑色 |  | 10件 | 20件 | 20件 | 20件 | 20件 | 10件
深灰色 |  | 10件 | 20件 | 20件 | 20件 | 20件 | 10件
②规格异常情况 |  | 有 | 无
情况说明：
【问题点描述】
1：笔印 1件
2：污渍 2件
3: 线头 2件
4：熨烫不平服 1件
【检验结果】
合格：（正常接收） |  |  | 不合格： |  | ①返工翻修 |  | ②让步接受 |  | ③拒绝接收
备注： | 请按照以上提出的问题点改正
检验部门 | 服装QC部门 |  | 检验人 | 任小刚 | 查验时间 |  | 工厂负责人 |  | 冯丽丽

## 首期验货尺寸表
探路者产品规格表
单位：cm |  | 工厂 | 滕圣 |  | 日期： | 2024-06-28
产品名称： | 男式功能长裤 |  |  |  | 款号： | TAMMCM91850
[8 empty] | 生产工厂 | 腾圣-穆棱鸿鑫
号型 | S | M | L | XL | XXL | XXXL | XXXXL | 黑色S | 深灰色M | 深灰色L | 深灰色XL | 黑色XXL
部位名称 | 165/80B | 170/84B | 175/88B | 180/92B | 185/96B | 190/100B | 195/104B | 洗前/洗后 | 洗前/洗后 | 洗前/洗后 | 洗前/洗后 | 洗前/洗后
裤外侧长 | 98.8 | 100.9 | 103 | 105.1 | 107.2 | 109.3 | 111.4 | +0.3/0 | +0.2/+0.1 | 0/0 | +0.5/+0.3 | +0.5/0
内裆长 | -3 | -1.5 |  | 1.5 | 3 | 4.5 | 6 | +0.2/0 | 0/+0 | -0.5/-0.2 | +0.3/0 | +0.5/+0.3
腰围（平量） | 78 | 82 | 86 | 90 | 95 | 101 | 107 | 0/0 | 0/-0.2 | 0/0 | +0.2/-0.2 | 0/0
腰围（拉量） | 86 | 90 | 94 | 98 | 103 | 109 | 115 | +0.4/0 | +0.3/0.2 | 0/0 | +0.5/+0.5 | 0/0
臀围 | 99.8 | 103.4 | 107 | 111 | 115 | 119 | 123 | 0/-0.2 | +0.2/0 | 0/-0.1 | +0.3/0 | 0/0
腿围/2 | 30.2 | 31.35 | 32.5 | 33.8 | 35.1 | 36.4 | 37.7 | +0.3/0 | +0.2/0 | -0.2/0 | 0.2/+0.2 | +0.5/+0.3
膝围/2 | 22.1 | 22.8 | 23.5 | 24.2 | 24.9 | 25.8 | 26.7 | +0.5/+0.2 | 0.1/-0.2 | 0/0 | 0/-0.2 | 0/0
脚口/2 | 17.5 | 18 | 18.5 | 19 | 19.5 | 20.2 | 20.9 | 0/0 | 0/+0.2 | -0.1/0 | +0.1/-0.3 | +0.3/+0.1
前裆长 含腰 | 28.7 | 29.4 | 30 | 30.6 | 31.3 | 31.9 | 32.6 | +0.3/+0.2 | 0/0 | +0.2/0 | +0.3/0 | 0/0
后裆长 含腰 | 40.2 | 41.1 | 42 | 43.1 | 44.2 | 45.3 | 46.4 | +0.5/+0.2 | +0.3/0 | -0.3/-0.2 | +0.2/0 | +0.3/+0.1
总档长 | 68.9 | 70.5 | 72 | 73.7 | 75.5 | 77.2 | 79 | +0.3/0 | +0.4/+0.2 | +0.1/0 | 0/-0.2 | +0.5/0
前门襟长 | 14.5 | 14.5 | 15 | 15 | 16.5 | 16.5 | 16.5 | +0.1/+0 | 0.2/0 | 0/0 | +0.5/+0.3 | 0.3/0.1
前插袋开口 | 16.5 | 16.5 | 17 | 17 | 18.5 | 18.5 | 18.5 | +0.1/0 | +0.2/0.1 | 0/-0.1 | +0.3/0 | +0.2/0
后插袋开口 | 14.5 | 14.5 | 15 | 15 | 16.5 | 16.5 | 16.5 | +0.3/0.1 | 0/0 | +0.2/0 | 0/0 | -0.2/-0.1
腰头高 | 4.5 | 4.5 | 4.5 | 4.5 | 4.5 | 4.5 | 4.5 | 0/0 | 0/0 | 0/0 | 0/0 | 0/0
裤装腿围/2——裤底十字缝垂直2厘米处横量至侧缝处
臀围——按规格尺寸前门襟下垂直量至两侧缝*2
内裆长——裆底十字缝处沿裆缝量至脚口，或前裆缝量至脚口（连裆款式）

## 中期验货尺寸表
探路者产品规格表
单位：cm |  | 工厂 | 滕圣 |  | 日期： | 2024-06-28
产品名称： | 男式功能长裤 |  |  |  | 款号： | TAMMCM91850
[8 empty] | 生产工厂 | 腾圣-穆棱鸿鑫
号型 | S | M | L | XL | XXL | XXXL | XXXXL | 深灰色S | 黑色M | 黑色L | 深灰色XL | 深灰色XXL
部位名称 | 165/80B | 170/84B | 175/88B | 180/92B | 185/96B | 190/100B | 195/104B | 洗前/洗后 | 洗前/洗后 | 洗前/洗后 | 洗前/洗后 | 洗前/洗后
裤外侧长 | 98.8 | 100.9 | 103 | 105.1 | 107.2 | 109.3 | 111.4 | +0.3/0 | +0.2/+0.1 | 0/0 | +0.5/+0.3 | +0.5/0
内裆长 | -3 | -1.5 |  | 1.5 | 3 | 4.5 | 6 | +0.2/0 | 0/+0 | -0.5/-0.2 | +0.3/0 | +0.5/+0.3
腰围（平量） | 78 | 82 | 86 | 90 | 95 | 101 | 107 | 0/0 | 0/-0.2 | 0/-0.1 | +0.2/-0.2 | 0/0
腰围（拉量） | 86 | 90 | 94 | 98 | 103 | 109 | 115 | +0.4/0 | +0.3/0.2 | 0/0 | +0.5/+0.5 | +0.3/0
臀围 | 99.8 | 103.4 | 107 | 111 | 115 | 119 | 123 | 0/0 | 0/-0.2 | +0.1/-0.2 | +0.1/0 | 0/0
腿围/2 | 30.2 | 31.35 | 32.5 | 33.8 | 35.1 | 36.4 | 37.7 | +0.3/0 | +0.2/0 | -0.2/0 | 0.2/+0.2 | +0.5/+0.2
膝围/2 | 22.1 | 22.8 | 23.5 | 24.2 | 24.9 | 25.8 | 26.7 | +0.5/+0.2 | 0.1/-0.2 | 0/0 | 0/-0.2 | 0/-0.1
脚口/2 | 17.5 | 18 | 18.5 | 19 | 19.5 | 20.2 | 20.9 | +0.2/0.1 | 0.5/+0.2 | -0.1/0 | +0.1/-0.3 | +0.3/+0.1
前裆长 含腰 | 28.7 | 29.4 | 30 | 30.6 | 31.3 | 31.9 | 32.6 | +0.3/+0.2 | 0/0 | +0.2/0 | +0.3/0 | 0/0
后裆长 含腰 | 40.2 | 41.1 | 42 | 43.1 | 44.2 | 45.3 | 46.4 | +0.3/0 | +0.3/0 | -0.2/-0.1 | +0.2/0 | +0.3/+0.1
总档长 | 68.9 | 70.5 | 72 | 73.7 | 75.5 | 77.2 | 79 | +0.3/0 | +0.3/+0.2 | +0.1/0 | 0/-0.2 | +0.5/+0.2
前门襟长 | 14.5 | 14.5 | 15 | 15 | 16.5 | 16.5 | 16.5 | +0.1/+0.1 | 0.2/0 | 0/0 | +0.4/+0.1 | 0.3/0.1
前插袋开口 | 16.5 | 16.5 | 17 | 17 | 18.5 | 18.5 | 18.5 | +0.1/0 | +0.2/0.1 | 0/-0.1 | +0.3/0 | +0.3/0
后插袋开口 | 14.5 | 14.5 | 15 | 15 | 16.5 | 16.5 | 16.5 | +0.3/0.1 | 0/-0.1 | +0.2/0 | 0/0 | -0.2/-0.1
腰头高 | 4.5 | 4.5 | 4.5 | 4.5 | 4.5 | 4.5 | 4.5 | 0/0 | 0/0 | 0/0 | 0/0 | 0/0
裤装腿围/2——裤底十字缝垂直2厘米处横量至侧缝处
臀围——按规格尺寸前门襟下垂直量至两侧缝*2
内裆长——裆底十字缝处沿裆缝量至脚口，或前裆缝量至脚口（连裆款式）

## 尾查验货尺寸表
探路者产品规格表
单位：cm |  | 工厂 | 滕圣 |  | 日期： | 2024-06-28
产品名称： | 男式功能长裤 |  |  |  | 款号： | TAMMCM91850
[8 empty] | 生产工厂 | 腾圣-穆棱鸿鑫
号型 | S | M | L | XL | XXL | XXXL | XXXXL | 黑色S | 深灰色M | 深灰色L | 黑色XL | 黑色XXL
部位名称 | 165/80B | 170/84B | 175/88B | 180/92B | 185/96B | 190/100B | 195/104B | 洗前/洗后 | 洗前/洗后 | 洗前/洗后 | 洗前/洗后 | 洗前/洗后
裤外侧长 | 98.8 | 100.9 | 103 | 105.1 | 107.2 | 109.3 | 111.4 | +0.3/0 | +0.2/+0.1 | 0/0 | +0.5/+0.3 | +0.5/0
内裆长 | -3 | -1.5 |  | 1.5 | 3 | 4.5 | 6 | +0.2/0 | 0/+0 | -0.5/-0.2 | +0.3/0 | +0.5/+0.3
腰围（平量） | 78 | 82 | 86 | 90 | 95 | 101 | 107 | 0/0 | 0/-0.2 | 0/0 | +0.2/-0.2 | 0/0
腰围（拉量） | 86 | 90 | 94 | 98 | 103 | 109 | 115 | +0.4/0 | +0.3/0.2 | 0/0 | +0.5/+0.5 | 0/0
臀围 | 99.8 | 103.4 | 107 | 111 | 115 | 119 | 123 | 0/0 | 0/0 | 0/0 | 0/0 | 0/0
腿围/2 | 30.2 | 31.35 | 32.5 | 33.8 | 35.1 | 36.4 | 37.7 | +0.3/0 | +0.2/0 | -0.2/0 | 0.2/+0.2 | +0.5/+0.3
膝围/2 | 22.1 | 22.8 | 23.5 | 24.2 | 24.9 | 25.8 | 26.7 | +0.5/+0.2 | 0.1/-0.2 | 0/0 | 0/-0.2 | 0/0
脚口/2 | 17.5 | 18 | 18.5 | 19 | 19.5 | 20.2 | 20.9 | 0/0 | 0/+0.2 | -0.1/0 | +0.1/-0.3 | +0.3/+0.1
前裆长 含腰 | 28.7 | 29.4 | 30 | 30.6 | 31.3 | 31.9 | 32.6 | +0.3/+0.2 | 0/0 | +0.2/0 | +0.3/0 | 0/0
后裆长 含腰 | 40.2 | 41.1 | 42 | 43.1 | 44.2 | 45.3 | 46.4 | +0.5/+0.2 | +0.3/0 | -0.3/-0.2 | +0.2/0 | +0.3/+0.1
总档长 | 68.9 | 70.5 | 72 | 73.7 | 75.5 | 77.2 | 79 | +0.3/0 | +0.4/+0.2 | +0.1/0 | 0/-0.2 | +0.5/0
前门襟长 | 14.5 | 14.5 | 15 | 15 | 16.5 | 16.5 | 16.5 | +0.1/+0 | 0.2/0 | 0/0 | +0.5/+0.3 | 0.3/0.1
前插袋开口 | 16.5 | 16.5 | 17 | 17 | 18.5 | 18.5 | 18.5 | +0.1/0 | +0.2/0.1 | 0/-0.1 | +0.3/0 | +0.2/0
后插袋开口 | 14.5 | 14.5 | 15 | 15 | 16.5 | 16.5 | 16.5 | +0.3/0.1 | 0/0 | +0.2/0 | 0/0 | -0.2/-0.1
腰头高 | 4.5 | 4.5 | 4.5 | 4.5 | 4.5 | 4.5 | 4.5 | 0/0 | 0/0 | 0/0 | 0/0 | 0/0
裤装腿围/2——裤底十字缝垂直2厘米处横量至侧缝处
臀围——按规格尺寸前门襟下垂直量至两侧缝*2
内裆长——裆底十字缝处沿裆缝量至脚口，或前裆缝量至脚口（连裆款式）

## 1.面料验布
TOREAD-面料验布测试报告登记表
序号 | 缸号 | 面料布种编号 | 颜色 | 涉及到的款号 | 供应商 | 自检报告 | 匹头条实物样 | 疵点 | 断纱 | 色点 | 色杠 | 折痕 | 合计数量 | 备注
[8 empty] | 数量 | 数量 | 数量 | 数量 | 数量
1 | 224011333A3# | FW09970 | 黑色 | TAMMCM91850 | 汇良 | 有
2 | 224011333A3# | FW09970 | 黑色 | TAMMCM91850 | 汇良 | 有
3 | 224011333A3# | FW09970 | 黑色 | TAMMCM91850 | 汇良 | 有
5 | 224011333A3# | FW09970 | 黑色 | TAMMCM91850 | 汇良 | 有
7 | 224011333A3# | FW09970 | 黑色 | TAMMCM91850 | 汇良 | 有
8 | 224011333A3# | FW09970 | 黑色 | TAMMCM91850 | 汇良 | 有
9 | 224011333A3# | FW09970 | 黑色 | TAMMCM91850 | 汇良 | 有
10 | 22403163A1# | FW09970 | 深灰色 | TAMMCM91850 | 汇良 | 有
11 | 22403163A1# | FW09970 | 深灰色 | TAMMCM91850 | 汇良 | 有
12 | 22403163A1# | FW09970 | 深灰色 | TAMMCM91850 | 汇良 | 有
13 | 22403163A1# | FW09970 | 深灰色 | TAMMCM91850 | 汇良 | 有
14 | 22403163A1# | FW09970 | 深灰色 | TAMMCM91850 | 汇良 | 有
15
16
17
18
19
20
21
22
23
24
测试要求： 1、面料到厂第一时间做测试，根据面料的实际情况，可每缸抽取1-2卷过验布机。

## 2.面料缩率
TOREAD-面料缩率检测测试报告登记表
序号 | 供应商 | 缸号 | 面料布种编号 | 颜色 | 涉及到的款号 | 气缩 |  | 水缩 |  | 累计缩率 | 边中差，头尾差，实测结果 | 判定结果是否合格
[6 empty] | 径向百分比 | 纬向百分比 | 径向百分比 | 纬向百分比
1 | 汇良 |  | FW09970 | 黑色 | TAMMCM91850 |  | 1% | 1.1% | 0.8% | 2.9% | 无 | YES
2 | 汇良 |  | FW09970 | 黑色 | TAMMCM91850 |  | 0.8% | 1% | 0.8% | 2.6% | 无 | YES
3 | 汇良 |  | FW09970 | 黑色 | TAMMCM91850 |  | 1% | 0.9% | 1% | 2.9% | 无 | YES
4 | 汇良 |  | FW09970 | 黑色 | TAMMCM91850 |  | 1.1% | 1% | 0.9% | 3% | 无 | YES
5 | 汇良 |  | FW09970 | 黑色 | TAMMCM91850 |  | 1.1% | 0.9% | 0.8% | 2.8% | 无 | YES
6 | 汇良 |  | FW09970 | 深灰色 | TAMMCM91850 |  | 1.1% | 1% | 0.9% | 3% | 无 | YES
7 | 汇良 |  | FW09970 | 深灰色 | TAMMCM91850 |  | 0.9% | 0.8% | 1% | 2.7% | 无 | YES
8 | 汇良 |  | FW09970 | 深灰色 | TAMMCM91850 |  | 0.8% | 1.2% | 1% | 3% | 无 | YES
9 | 汇良 |  | FW09970 | 深灰色 | TAMMCM91850 |  | 1% | 0.8% | 1.3% | 3.1% | 无 | YES
2024-06-25 | [6 empty] | 测试人签名：冯丽丽
测试要求： 1、面料到厂第一时间做测试，根据面料的实际情况，可每缸抽取1-2卷测试。 2、取布样中间部位测试，测试大小：50cmX50cm。 3、先烫缩后水洗【同一块面料进行两种测试】。（烫缩：110°-120度；洗缩：30°40分钟洗缩） 4、常规面料醒料24小时，弹力面料必须放料时长达到48小时以上。 5、测试边中色差、头尾色差情况（缝制9宫格查看）。

## 3.面料互染
TOREAD-面辅料互染测试报告登记表
项目 | 供应商 | 缸号 | 面料布种编号 | 颜色 | 涉及到的款号 | 物料1 |  |  | 物料2 |  |  | 物料3 |  |  | 物料4
[6 empty] | 物料编号 | 品名 | 供应商 | 物料编号 | 品名 | 供应商 | 物料编号 | 品名 | 供应商 | 物料编号 | 品名 | 供应商
洗测5次 | 汇良 |  | FW09970 | 黑色 | TAMMCM91850 | FW09970 | 75D四面弹复合超细绒 | 汇良 | FW09971 | 75D四面弹单布 | 汇良 | FK00510 | 140g超细天鹅绒 | 新颜 | G18SSSK001 | 哑光包漆裤钩扣 | 伟星
[6 empty] | 物料5 |  |  | 物料6 |  |  | 物料7 |  |  | 物料8
[6 empty] | 物料编号 | 品名 | 供应商 | 物料编号 | 品名 | 供应商 | 物料编号 | 品名 | 供应商 | 物料编号 | 品名 | 供应商
[6 empty] | SJ00007 | 松紧带/4.0cm (加厚） | 美展欧 | ZM00056-XXX | TOREAD主唛/ZZM018/裤子主唛（下装） | 常美 | ZM00057-XXX | TOREAD主唛/ZZM019/竖向尺码标 | 常美 |  | 3#尼龙闭尾正装，DA拉头，含注塑上下止/ | KEE
[6 empty] | 物料9 |  |  | 物料10 |  |  | 物料11 |  |  | 物料12
[6 empty] | 物料编号 | 品名 | 供应商 | 物料编号 | 品名 | 供应商 | 物料编号 | 品名 | 供应商 | 物料编号 | 品名 | 供应商
[7 empty] | 3#尼龙闭尾反装，TD002，含注塑上下止/ | KEE |  | SAB隐形拉链TY604拉头 | 伟星 | BZ00035-001 | 探路者成衣洗水标 | 宝绅 | ZK00136-713 | 吊粒 | 宝绅
[6 empty] | 物料13 |  |  | 物料14 |  |  | 物料14
[6 empty] | 物料编号 | 品名 | 供应商 | 物料编号 | 品名 | 供应商 | 物料编号 | 品名 | 供应商
[6 empty] | JB00303 | 车缝标 | 梓柏 | ZY00280 | LOGO烫标 | 冠荣 |  | 0.3MM双面胶
洗测5次 | 汇良 |  | FW09970 | 深灰色 | TAMMCM91850 | 物料编号 | 品名 | 供应商 | 物料编号 | 品名 | 供应商 | 物料编号 | 品名 | 供应商 | 物料编号 | 品名 | 供应商
[6 empty] | FW09970 | 75D四面弹复合超细绒 | 汇良 | FW09971 | 75D四面弹单布 | 汇良 | FK00510 | 140g超细天鹅绒 | 新颜 | G18SSSK001 | 哑光包漆裤钩扣 | 伟星
[6 empty] | 物料5 |  |  | 物料6 |  |  | 物料7 |  |  | 物料8
[6 empty] | 物料编号 | 品名 | 供应商 | 物料编号 | 品名 | 供应商 | 物料编号 | 品名 | 供应商 | 物料编号 | 品名 | 供应商
[6 empty] | SJ00007 | 松紧带/4.0cm (加厚） | 美展欧 | ZM00056-XXX | TOREAD主唛/ZZM018/裤子主唛（下装） | 常美 | ZM00057-XXX | TOREAD主唛/ZZM019/竖向尺码标 | 常美 |  | 3#尼龙闭尾正装，DA拉头，含注塑上下止/ | KEE
[6 empty] | 物料9 |  |  | 物料10 |  |  | 物料11 |  |  | 物料12
[6 empty] | 物料编号 | 品名 | 供应商 | 物料编号 | 品名 | 供应商 | 物料编号 | 品名 | 供应商 | 物料编号 | 品名 | 供应商
[7 empty] | 3#尼龙闭尾反装，TD002，含注塑上下止/ | KEE |  | SAB隐形拉链TY604拉头 | 伟星 | BZ00035-001 | 探路者成衣洗水标 | 宝绅 | ZK00136-713 | 吊粒 | 宝绅
[6 empty] | 物料13 |  |  | 物料14 |  |  | 物料15
[6 empty] | 物料编号 | 品名 | 供应商 | 物料编号 | 品名 | 供应商 | 物料编号 | 品名 | 供应商
[6 empty] | JB00303 | 车缝标 | 梓柏 | ZY00280 | LOGO烫标 | 冠荣 |  | 0.3MM双面胶
制表时间：2024/6/28
测试要求： 1、面辅料到厂第一时间做测试，根据面料的实际情况，每色每缸做。 2、水温40°洗水40分钟，机洗一个程序，洗水共计5次。

## 4.面料静水压
TOREAD-面料5点水压测试报告登记表
日期 | 缸号 | 面料布种编号 | 颜色 | 涉及到的款号 | 供应商 | 上午(时间） | 测试条件 | 下午（时间） | 测试条件 | 加班（时间） | 测试条件 | 结果 | 备注
日期 | 批号 | 物料编号 | 颜色 | 涉及到的款号 | 供应商 | 上午(时间） | 测试条件 | 下午（时间） | 测试条件 | 加班（时间） | 测试条件 | 结果 | 备注
制表时间： | [7 empty] | 测试人签名：
测试要求： 1、面料到厂第一时间做测试，根据面料的实际情况，每色每缸抽取1-2卷测试。 2、成衣制作时每天、每款、每色、每号需做水压测试。

## 5.特殊工艺测试
TOREAD-特殊工艺测试报告登记表
项目 | 供应商 | 缸号 | 面料布种编号 | 颜色 | 涉及到的款号 | 使用部位 | 物料工艺1 | 物料工艺2 | 物料工艺3 | 结果 | 备注
洗测1次 |  |  |  |  | TAMMCM91850 | 插袋口 | LOGO烫标 |  |  | OK
洗测2次 |  |  |  |  | TAMMCM91850 | 插袋口 | LOGO烫标 |  |  | OK
洗测3次 |  |  |  |  | TAMMCM91850 | 插袋口 | LOGO烫标 |  |  | OK
洗测4次 |  |  |  |  | TAMMCM91850 | 插袋口 | LOGO烫标 |  |  | OK
洗测5次 |  |  |  |  | TAMMCM91850 | 插袋口 | LOGO烫标 |  |  | OK
制表时间：6/2 | [6 empty] | 测试人签名：冯丽丽
测试要求： 1、胶条、装饰胶膜、印花类、生粘、激光开孔类 2、每款上线前做测试。 3、水温40°洗水40分钟，机洗一个程序，洗水共计5次。

## 6.织带类缩率测试
TOREAD - 织带类缩率测试报告登记表
序号 | 供应商 | 物料编号 | 颜色 | 涉及到的款号 | 气烫缩 | 水缩 | 累计缩率 | 判定结果是否合格
[5 empty] | 经向百分比 | 径向百分比
1 |  | 橡筋4.5CM | 黑色 | TAMMCM91850 | 5% | 1% | 6%
2
3
4
5
6
7
8
制表时间： |  |  |  |  | 测试人签名
测试要求： 1、织带及弹力织带、像根松紧、包边条等到厂后第一时间，做测试。