## AQL2.5验货
探路者尾期验货抽验标准
|  | AQL1.0 |  | AQL2.5 |  | AQL4.0
整批数量 | 抽验数量 | Ac | Re | Ac | Re | Ac | Re
≤90 | 13 | 0 | 1 | 0 | 1 | 1 | 2
91-150 | 20 | 0 | 1 | 1 | 2 | 2 | 3
151-280 | 32 | 0 | 1 | 2 | 3 | 3 | 4
281-500 | 50 | 1 | 2 | 3 | 4 | 5 | 6
501-1200 | 80 | 2 | 3 | 5 | 6 | 7 | 8
1201-3200 | 125 | 3 | 4 | 7 | 8 | 10 | 11
3201-10000 | 200 | 5 | 6 | 10 | 11 | 14 | 15
10001-35000 | 315 | 7 | 8 | 14 | 15 | 21 | 22
注：探路者验货按照AQL2.5验货标准实行

## 首期
TOREAD-首件（首批）检验报告书
订单类别 | 探路者 |  | 合同签订方 |  | 丹东天光 |  | 生产工厂 | 丹东天光
订单基础信息 |  |  | 生产•出货进度 |  |  |  | 指示•确认资料
款号 | TAMMAM91237 |  | 合同交期 |  | 2024.4.30 |  | 产前确认样 |  | 有 | 无
品名 | 男式软壳裤 |  | 上线日 |  | 2024.4.22 |  | 原辅材料卡 |  | 有 | 无
色/号型数 | 1 | 4 | 缝制预计完成日 |  | 2024.4.24 |  | 大货面料确认样 |  | 有 | 无
订单数量 | 10 |  | 包装预计完成日 |  | 2024.4.25 |  | 印花、刺绣确认样 |  | 有 | 无
|  |  | 预计发货时间 |  | 2024.4.26 |  | 洗唛、合格证指示资料 |  | 有 | 无
确认资料缺失内容说明：
【工艺确认】
原材料 | 正 | 误 |  | 印、绣花 | 正 | 误 | 无此工艺 | 洗水唛 | 正 | 误
辅料使用 | 正 | 误 |  | 胶膜工艺 | 正 | 误 | 无此工艺 | 合格证 | 正 | 误
制作工艺 | 正 | 误 |  | 压胶水压 | OK | NG | 无此工艺 | 缝纫用线 | 正 | 误
补充事项：
【面料品质确认】
物性检测 | OK | NG |  | 面料颜色 | OK | NG |  | 互染测试 | OK | NG
外观查验 | OK | NG |  | 面料缸差 | OK | NG |  | 水洗缩率 | OK | NG
问题描述：
【裁剪完成情况】
①裁剪完成比例（%）：
号型 颜色 | XXS | XS | S | M | L | XL | XXL | XXXL | XXXXL | 未裁齐原因
黑色 |  |  |  | 100% | 100% | 100% | 100% |  |  | 陆续裁剪
【成品检查明细】★颜色、数量需要写清楚
黑色；L#5条
【规格确认】
①规格测量明细以插入附件形式列明，并注明洗前洗后规格
②规格异常情况 |  | 有 | 无 | 备注：
【问题点与指导项目】 ★的问题应添加照片说明（包括成品及半成品检查）
1.线迹不和1条.
2.侧缝欠顺直1条
以上问题请及时改正。
【耐洗水确认】
粘衬 | OK | NG | 无此工艺 | 胶膜 | OK | NG | 无此工艺 | 扭曲 | OK | NG
印、绣花 | OK | NG | 无此工艺 | 压胶水压 | OK | NG | 无此工艺 | 水洗缩率 | OK | NG
补充事项：
【重大改善说明及整改复核时间】
检验部门 | 服装品控部 |  | 检验担当 |  | 查验时间 |  | 工厂负责人
【整改结果】
检验部门 | 服装品控部 |  | 检验担当 | 吴新艳 | 复核时间 | 2024.4.23 | 工厂负责人 |  | 张爱萍

## 首期洗水尺寸表
QC规格测量表
款号 | TAMMAM91237 |  | 品名 | 男式软壳裤 |  |  | 生产工厂 | 丹东天光
部位名称 | 指示规格 FINAL SPEC | [5 empty] | 样品规格 SAMPLE SPEC
| S | M | L | XL | XXL | XXXL | 黑色L#1 | 黑色L#2 | XL | XXL
| 165/80B | 170/84B | 175/88B | 180/92B | 185/96B | 190/100B
裤长 |  | 99.9 | 102 | 104.1 | 106.2 |  | -0.2/-0.5 | -0.7/-1
腰围（平量） |  | 80 | 84 | 88 | 93 |  | -0.5/-1 | -0.5/-1
臀围 |  | 103.4 | 107 | 111 | 115 |  | +1/+0.5 | +1.5/+0.8
腿围/2 |  | 30.35 | 31.5 | 32.8 | 34.1 |  | 0/-0.3 | -0.6/-0.8
膝围/2 |  | 22.3 | 23 | 23.7 | 24.4 |  | 0/0 | 0/0
脚口/2 |  | 19.5 | 20 | 20.5 | 21 |  | 0/0 | 0/0
前裆长（含腰） |  | 28.4 | 29 | 29.6 | 30.3 |  | -0.2/-0.5 | -0.2/-0.5
后裆长（含腰) |  | 42.1 | 43 | 44.1 | 45.2 |  | 0/-0.5 | 0/-0.5
初期请洗测2-3件，有问题的另加测量数量。
[7 empty] | 验货时间： |  | 跟单QC:周苑 |  | 工厂负责人： | 张爱萍

## 尾期
QC出货报告书
订单类别 | 探路者 |  | 款号 | TAMMAM91237 | 产品名称 | 男式软壳裤 |  | 生产工厂 | 丹东天光
订单数量 | 10 |  | 合同日期 | 2024.4.30 |  |  | 检验资料确认
色/号型数 | 1 | 4 | 交货形式 |  |  |  | 面料第三方合格报告 |  | 有 | 无
验货次数 | 1 |  | 非直发 | 苏州库 | 天津库 | 直发 | 成品第三方合格报告 |  | 有 | 无
验货数量 | 10 |  | 入仓数量 |  | 10 |  | 中期检验报告 |  | 有 | 无
采购凭证号 | CGDD24041800021
检验方式 | 全检 | 抽检 | 免检 | 复检 | 再复检
中期检验重大改善项目 |  | 有 | 无 | 改善结果 | 已改善
全色耐洗水测试 |  | 有 | 无 | 洗后结果 | 无异常 | 洗水前后缩量正常
【附属资料确认】
洗水唛 | 正 | 误 |  | 印、绣花 | 正 | 误 |  | 装箱数量 | 正 | 误
合格证 | 正 | 误 |  | 缝纫用线 | 正 | 误 |  | 箱唛表示 | 正 | 误
吊牌 | 正 | 误 |  | 包装方式 | 正 | 误 |  | 纸箱规格 | 正 | 误
【检验时成品完成情况及检验明细】
①成品完成比例（%）：95%
②检验明细：
黑色：1#
②规格异常情况 |  | 有 | 无
情况说明：
【问题点描述】
无
【检验结果】
合格：（正常接收） |  |  | 不合格： |  | ①返工翻修 |  | ②让步接受 |  | ③拒绝接收
备注： | 请按照以上提出的问题点改正
此订单10条.出货10条.按AQL2.5标准检验10条，在接受范围之内.可以正常出货.
检验部门 | 服装QC部门 |  | 检验人 | 吴新艳 | 查验时间 | 2024.4.26 | 工厂负责人 |  | 张爱萍

## 验货尺寸表
QC规格测量表
款号 | TAMMAM91237 |  | 品名 | 男式软壳裤 |  |  | 生产工厂 | 丹东天光
部位名称 | 指示规格 FINAL SPEC | [5 empty] | 样品规格 SAMPLE SPEC
| S | M | L | XL | XXL | XXXL | M | L | XL | XXL
| 165/80B | 170/84B | 175/88B | 180/92B | 185/96B | 190/100B
裤长 |  | 99.9 | 102 | 104.1 | 106.2 |  | +1/+0.5 | +0.2/+0.5 | -0.4/+0.5 | +1/+0.5
腰围（平量） |  | 80 | 84 | 88 | 93 |  | +0.5/+0.5 | +0.4/+0.5 | +1/+0.5 | +1.2/+0.5
臀围 |  | 103.4 | 107 | 111 | 115 |  | +0.5/+0.5 | +1/+0.8 | +1/+0.5 | +1/+1
腿围/2 |  | 30.35 | 31.5 | 32.8 | 34.1 |  | -0.2/0 | -0.3/0 | -0.2/0 | -0.5/-0.5
膝围/2 |  | 22.3 | 23 | 23.7 | 24.4 |  | 0/0 | 0/0 | +0.3/+0.3 | +0.3/0
脚口/2 |  | 19.5 | 20 | 20.5 | 21 |  | 0/+0.2 | +0.3/0 | +0.2/+0 | 0/0
前裆长（含腰） |  | 28.4 | 29 | 29.6 | 30.3 |  | +0.3/+0.2 | +0.2/+0.2 | +0.5/+0.3 | 0/0
后裆长（含腰) |  | 42.1 | 43 | 44.1 | 45.2 |  | +0.5/+0.2 | +0.5/+0.3 | +0.7/+0.5 | +0.5/+0.3
初期请洗测2-3件，有问题的另加测量数量。
[7 empty] | 验货时间：2024.4.26 |  | 跟单QC:周苑 |  | 工厂负责人：张爱萍

## 1.面料验布
TOREAD-面料验布测试报告登记表
序号 | 缸号 | 面料布种编号 | 颜色 | 涉及到的款号 | 供应商 | 自检报告 | 匹头条实物样 | 疵点 | 断纱 | 色点 | 色杠 | 折痕 | 合计数量 | 备注
[8 empty] | 数量 | 数量 | 数量 | 数量 | 数量
1 | 2906-B26-8-97 | FW04370 | 黑色 | 91237-92236 | 汇良 |  |  | 2 |  |  | 1 | 2
2 | 2906-B26-4-97 |  | 黑色 | 91237-92236 |  |  |  | 1 |  | 1
3 | 1828-B1-17-50 |  | 黑色 | 91237-92236 |  |  |  | 3 | 1
4 | 1828-B1-11-88 |  | 黑色 | 91237-92236 | [5 empty] | 1 | 1
5 | 1901-A-1-1-44 |  | 黑色 | 91237-92236 |  |  |  | 1 |  |  |  | 2
6 | 1901-E-1-4-82.5 |  | 黑色 | 91237-92236 |  |  |  | 2
7 | 1901-A1-4-103 |  | 黑色 | 91237-92236 |  |  |  | 1 |  | 1 | 2
8 | 2906-B26-6-93 |  | 黑色 | 91237-92236 |  |  |  | 1
制表时间： | [8 empty] | 测试人签名：
测试要求： 1、面料到厂第一时间做测试，根据面料的实际情况，可每缸抽取1-2卷过验布机。

## 2.面料缩率
TOREAD-面料缩率检测测试报告登记表
序号 | 供应商 | 缸号 | 面料布种编号 | 颜色 | 涉及到的款号 | 气缩 |  | 水缩 |  | 累计缩率 | 边中差，头尾差，实测结果 | 判定结果是否合格
[6 empty] | 径向百分比 | 纬向百分比 | 径向百分比 | 纬向百分比
1 |  | 2906-B26-8-97 |  | 黑色 | 91237-92236 | -2 | 0 | -2 | 0
2 |  | 2906-B26-4-97 |  | 黑色 | 91237-92236 | -1 | -0.4
3 |  | 1828-B1-17-50 |  | 黑色 | 91237-92236 | -1.6 | 0
4 |  | 1828-B1-11-88 |  | 黑色 | 91237-92236 | -1 | -1 | -2 | -0.8
5 |  | 1901-A-1-1-44 |  | 黑色 | 91237-92236 | -0.4 | -0.4 | -0.6 | 0
6 |  | 1901-E-1-4-82.5 |  | 黑色 | 91237-92236 | -0.6 | -0.6
7 |  | 1901-A1-4-103 |  | 黑色 | 91237-92236 | 0 | -0.4 | -0.4 | -0.4
8 |  | 2906-B26-6-93 |  | 黑色 | 91237-92236 | -2 | 0
制表时间：2024.4.7 | [6 empty] | 测试人签名：
测试要求： 1、面料到厂第一时间做测试，根据面料的实际情况，可每缸抽取1-2卷测试。 2、取布样中间部位测试，测试大小：50cmX50cm。 3、先烫缩后水洗【同一块面料进行两种测试】。（烫缩：110°-120度；洗缩：30°40分钟洗缩） 4、常规面料醒料24小时，弹力面料必须放料时长达到48小时以上。 5、测试边中色差、头尾色差情况（缝制9宫格查看）。

## 3.面料互染
TOREAD-面辅料互染测试报告登记表
项目 | 供应商 | 缸号 | 面料布种编号 | 颜色 | 涉及到的款号 | 物料1 |  |  | 物料2 |  |  | 物料3 |  |  | 物料4 |  |  | 物料5 |  |  | 结果 | 备注
[6 empty] | 物料编号 | 品名 | 供应商 | 物料编号 | 品名 | 供应商 | 物料编号 | 品名 | 供应商 | 物料编号 | 品名 | 供应商 | 物料编号 | 品名 | 供应商
洗测1次 |  | 3-3051 |  | 黑色 | 82234
[6 empty] | 物料6 |  |  | 物料7 |  |  | 物料8 |  |  | 物料9 |  |  | 物料10
[6 empty] | 物料编号 | 品名 | 供应商 | 物料编号 | 品名 | 供应商 | 物料编号 | 品名 | 供应商 | 物料编号 | 品名 | 供应商 | 物料编号 | 品名 | 供应商
洗测2次 |  | 1-3066 |  | 深卡其 | 82234
洗测3次 |  | 5-2726 |  | 深卡其 | 82234
洗测4次
洗测5次
制表时间： | [8 empty] | 测试人签名：
测试要求： 1、面辅料到厂第一时间做测试，根据面料的实际情况，每色每缸做。 2、水温40°洗水40分钟，机洗一个程序，洗水共计5次。

## 4.面料静水压
TOREAD-面料5点水压测试报告登记表
日期 | 缸号 | 面料布种编号 | 颜色 | 涉及到的款号 | 供应商 | 上午(时间） | 测试条件 | 下午（时间） | 测试条件 | 加班（时间） | 测试条件 | 结果 | 备注
日期 | 批号 | 物料编号 | 颜色 | 涉及到的款号 | 供应商 | 上午(时间） | 测试条件 | 下午（时间） | 测试条件 | 加班（时间） | 测试条件 | 结果 | 备注
制表时间： | [7 empty] | 测试人签名：
测试要求： 1、面料到厂第一时间做测试，根据面料的实际情况，每色每缸抽取1-2卷测试。 2、成衣制作时每天、每款、每色、每号需做水压测试。

## 5.特殊工艺测试
TOREAD-特殊工艺测试报告登记表
项目 | 供应商 | 缸号 | 面料布种编号 | 颜色 | 涉及到的款号 | 使用部位 | 物料工艺1 | 物料工艺2 | 物料工艺3 | 结果 | 备注
制表时间： | [6 empty] | 测试人签名：
测试要求： 1、胶条、装饰胶膜、印花类、生粘、激光开孔类 2、每款上线前做测试。 3、水温40°洗水40分钟，机洗一个程序，洗水共计5次。

## 6.织带类缩率测试
TOREAD - 织带类缩率测试报告登记表
序号 | 供应商 | 物料编号 | 颜色 | 涉及到的款号 | 气烫缩 | 水缩 | 累计缩率 | 判定结果是否合格
[5 empty] | 经向百分比 | 径向百分比
制表时间： |  |  |  |  | 测试人签名：
测试要求： 1、织带及弹力织带、像根松紧、包边条等到厂后第一时间，做测试。