## 首期
TOREAD-首件（首批）检验报告书
订单类别 | OEM |  | 合同签订方 |  |  |  | 生产工厂 | 泉梦工厂
订单基础信息 |  |  | 生产•出货进度 |  |  |  | 指示•确认资料
款号 | TAJJAN82223 |  | 合同交期 |  | 2025.3.18 |  | 产前确认样 |  | 有 | 无
品名 | 女式功能长袖T恤 |  | 上线日 |  | 2025.2.25 |  | 原辅材料卡 |  | 有 | 无
色/号型数 | 2 | 5 | 缝制预计完成日 |  | 2025.3.12 |  | 大货面料确认样 |  | 有 | 无
订单数量 | 1878 |  | 包装预计完成日 |  | 2025.3.15 |  | 印花、刺绣确认样 |  | 有 | 无
|  |  | 预计发货时间 |  | 2025.3.16 |  | 洗唛、合格证指示资料 |  | 有 | 无
确认资料缺失内容说明：
【工艺确认】
原材料 | 正 | 误 |  | 印、绣花 | 正 | 误 | 无此工艺 | 洗水唛 | 正 | 误
辅料使用 | 正 | 误 |  | 胶膜工艺 | 正 | 误 | 无此工艺 | 合格证 | 正 | 误
制作工艺 | 正 | 误 |  | 压胶水压 | OK | NG | 无此工艺 | 缝纫用线 | 正 | 误
补充事项：
【面料品质确认】
物性检测 | OK | NG |  | 面料颜色 | OK | NG |  | 互染测试 | OK | NG
外观查验 | OK | NG |  | 面料缸差 | OK | NG |  | 水洗缩率 | OK | NG
问题描述：
【裁剪完成情况】
①裁剪完成比例（%）：
号型 颜色 | S | M | L | XL | XXL |  |  |  |  | 未裁齐原因
云层蓝 | 100% | 100% | 100% | 100% | 100%
石晶粉 | 100% | 100% | 100% | 100% | 100%
【成品检查明细】★颜色、数量需要写清楚
石晶粉色M
【规格确认】
①规格测量明细以插入附件形式列明，并注明洗前洗后规格
②规格异常情况 |  | 有 | 无 | 备注：
【问题点与指导项目】 ★的问题应添加照片说明（包括成品及半成品检查）
后领围吃皱，领圈不圆顺吃量不均，内弹力织带较紧。
前后插肩袖笼弧度不对称，一边鼓包一边太平，大货不能接受
下摆冚车线接头处不能双轨线，要打套结加固
下摆内缝份边宽窄，
帽子与领围拼接吃皱不均，帽片倒缝错误，帽中两边倒缝要熨烫定型，
首期验货资料缺失：面料头缸确认样，面料缸差表，面料克重表，面料缩率测试实物，面料九宫格，尾期验货要补齐
以上问题请及时改正。
【耐洗水确认】
粘衬 | OK | NG | 无此工艺 | 胶膜 | OK | NG | 无此工艺 | 扭曲 | OK | NG
印、绣花 | OK | NG | 无此工艺 | 压胶水压 | OK | NG | 无此工艺 | 水洗缩率 | OK | NG
补充事项：
【重大改善说明及整改复核时间】
检验部门 | 服装品控部 |  | 检验担当 | 洪庆云 | 查验时间 | 2025.3.2 | 工厂负责人 |  | 刘国发
【整改结果】
检验部门 | 服装品控部 |  | 检验担当 |  | 复核时间 |  | 工厂负责人

## 验货尺寸表
QC规格测量表
款号： | TAJJAN82223 |  |  |  |  | 生产工厂 | 泉州时尚梦工厂
号型 | S | M | L | XL | XXL | S | M | L | XL | XXL
部位名称 | 155/84B | 160/88B | 165/92B | 170/96B | 175/100B | 165/88B | 石晶粉 | 175/96B | 180/100B | 185/104B
后中长 | 58 | 60 | 62 | 64 | 65 |  | -0.5
胸围 | 82 | 86 | 90 | 94 | 100 |  | +0
腰围 | 77 | 81 | 85 | 90 | 96 |  | +2
摆围 | 87 | 91 | 95 | 100 | 106 |  | -1
袖肥/2（参考值） | 15.2 | 16 | 16.8 | 17.6 | 18.7 |  | +0.5
袖肘围/2 | 12.4 | 13 | 13.6 | 14.2 | 15.15 |  | +0.5
袖口围/2 | 9.1 | 9.5 | 9.9 | 10.3 | 10.9 |  | -0.5
后中袖长 | 79 | 80.5 | 82 | 83.5 | 84.6 |  | +0.5
帽高 | 34 | 34.5 | 35 | 35.5 | 36 |  | +1.5
帽宽 | 24 | 24.5 | 25 | 25.5 | 26.25 |  | -1
大货首件
备注：
初期请洗测2-3件，有问题的另加测量数量。
| 验货时间： | [5 empty] | 跟单QC:洪庆云

## 1.面料验布
TOREAD-面料验布测试报告登记表
序号 | 缸号 | 面料布种编号 | 颜色 | 涉及到的款号 | 供应商 | 自检报告 | 匹头条实物样 | 疵点 | 断纱 | 色点 | 色杠 | 折痕 | 合计数量 | 备注
[8 empty] | 数量 | 数量 | 数量 | 数量 | 数量
1 | 241023016K | 花灰小鱼鳞 | 山影灰 | TATTAN81222 | 海天 | 有 |  | 无 | 无 | 无 | 无 | 无 |  | YES
2 | 241112078K | 花灰小鱼鳞 | 岩梯绿 | TATTAN81222/TAJJAN81277 | 海天 | 有 |  | 无 | 无 | 无 | 无 | 无 |  | YES
3 | 241023018KF | 花灰小鱼鳞 | 24SS云层蓝 | TAJJAN82223 | 海天 | 海天 |  | 无 | 无 | 无 | 无 | 无 |  | YES
4 | 241023017KCX1 | 花灰小鱼鳞 | 23FW石晶粉 | TAJJAN82223 | 海天 | 海天 |  | 无 | 无 | 无 | 无 | 无 |  | YES
5 | 241104058KCX1 | 花灰小鱼鳞 | 19SS黑色 | TAJJAN81277 | 海天 | 海天 |  | 无 | 无 | 无 | 无 | 无 |  | YES
6 |  | PU遮光黑膜 | 黑色 | TAJJAN82223 /TATTAN81222 |  |  |  | 无 | 无 | 无 | 无 | 无 |  | YES
制表时间：2025.1.5 | [8 empty] | 测试人签名：小张
测试要求： 1、面料到厂第一时间做测试，根据面料的实际情况，可每缸抽取1-2卷过验布机。

## 2.面料缩率
TOREAD-面料缩率检测测试报告登记表
序号 | 供应商 | 缸号 | 面料布种编号 | 颜色 | 涉及到的款号 | 气缩 |  | 水缩 |  | 累计缩率 | 边中差，头尾差，实测结果 | 判定结果是否合格
[6 empty] | 径向百分比 | 纬向百分比 | 径向百分比 | 纬向百分比
1 | 海天 | 241023016K | 花灰小鱼鳞 | 山影灰 | TATTAN81222 | 0.5% | -0.5% | 0.5% | -0.5% |  | OK | YES
2 | 海天 | 241112078K | 花灰小鱼鳞 | 岩梯绿 | TATTAN81222/TAJJAN81277 | 1% | -0.5% | 1% | -0.5% |  | OK | YES
3 | 海天 | 241023018KF | 花灰小鱼鳞 | 24SS云层蓝 | TAJJAN82223 | 1% | -0.5% | 1% | -0.5% |  | OK | YES
4 | 海天 | 241023017KCX1 | 花灰小鱼鳞 | 23FW石晶粉 | TAJJAN82223 | 1% | -0.5% | 1% | -0.5% |  | OK | YES
5 | 海天 | 241104058KCX1 | 花灰小鱼鳞 | 19SS黑色 | TAJJAN81277 | 0% | -0.5% | 0% | -0.5% |  | OK | YES
|  |  | PU遮光黑膜 | 黑色 | TAJJAN82223 /TATTAN81222 | 0% | 0% | 0% | 0% |  | OK | YES
制表时间：2025.1.5 | [6 empty] | 测试人签名：方师傅
测试要求： 1、面料到厂第一时间做测试，根据面料的实际情况，可每缸抽取1-2卷测试。 2、取布样中间部位测试，测试大小：50cmX50cm。 3、先烫缩后水洗【同一块面料进行两种测试】。（烫缩：110°-120度；洗缩：30°40分钟洗缩） 4、常规面料醒料24小时，弹力面料必须放料时长达到48小时以上。 5、测试边中色差、头尾色差情况（缝制9宫格查看）。

## 3.面料互染
TOREAD-面辅料互染测试报告登记表
项目 | 供应商 | 缸号 | 面料布种编号 | 颜色 | 涉及到的款号 | 物料1 |  |  | 物料2 |  |  | 物料3 |  |  | 物料4 |  |  | 物料5 |  |  | 结果 | 备注
[6 empty] | 物料编号 | 品名 | 供应商 | 物料编号 | 品名 | 供应商 | 物料编号 | 品名 | 供应商 | 物料编号 | 品名 | 供应商 | 物料编号 | 品名 | 供应商
洗测1次 | 海天 | 241023016K | 花灰小鱼鳞 | 山影灰 | TATTAN81222 |  | 洗水唛 | 宝绅 |  | 主唛/尺码唛 | 宝绅 | G18SSZY005 | 织带 | 泰丰 | G14FWBB003 | 对折包边带 |  |  | 0.5CM尼龙肩带 | 厂供 | OK
| 海天 | 241112078K | 花灰小鱼鳞 | 岩梯绿 | TATTAN81222/TAJJAN81277 | 物料6 |  |  | 物料7 |  |  | 物料8 |  |  | 物料9 |  |  | 物料10
| 海天 | 241023018KF | 花灰小鱼鳞 | 24SS云层蓝 | TAJJAN82223 | 物料编号 | 品名 | 供应商 | 物料编号 | 品名 | 供应商 | 物料编号 | 品名 | 供应商 | 物料编号 | 品名 | 供应商 | 物料编号 | 品名 | 供应商
| 海天 | 241023017KCX1 | 花灰小鱼鳞 | 23FW石晶粉 | TAJJAN82223 |  | 透明肩带
| 海天 | 241104058KCX1 | 花灰小鱼鳞 | 19SS黑色 | TAJJAN81277 | 物料11 |  |  | 物料12 |  |  | 物料13 |  |  | 物料14 |  |  | 物料15
|  |  | PU遮光黑膜 | 黑色 | TAJJAN82223 /TATTAN81222 | 物料编号 | 品名 | 供应商 | 物料编号 | 品名 | 供应商 | 物料编号 | 品名 | 供应商 | 物料编号 | 品名 | 供应商 | 物料编号 | 品名 | 供应商
洗测2次 | [20 empty] | OK
洗测3次 | [20 empty] | OK
洗测4次 | [20 empty] | OK
洗测5次 | [20 empty] | OK
制表时间：2025.1.22 | [8 empty] | 测试人签名：小许
测试要求： 1、面辅料到厂第一时间做测试，根据面料的实际情况，每色每缸做。 2、水温40°洗水40分钟，机洗一个程序，洗水共计5次。

## 5.特殊工艺测试
TOREAD-特殊工艺测试报告登记表
项目 | 供应商 | 缸号 | 面料布种编号 | 颜色 | 涉及到的款号 | 使用部位 | 物料工艺1 | 物料工艺2 | 物料工艺3 | 结果 | 备注
1 | 海天 | 241023018KF | 花灰小鱼鳞 | 24SS云层蓝 | TAJJAN82223 | 左前胸 | 印花 |  |  |  | YES
2 | 海天 | 241023017KCX1 | 花灰小鱼鳞 | 23FW石晶粉 | TAJJAN82223 | 左袖 | 印花 |  |  |  | YES
[6 empty] | 后领中下 | 烫压 |  |  |  | YES
[6 empty] | 后片下 | 印花 |  |  |  | YES
制表时间：2025.3.22 | [6 empty] | 测试人签名：小许
测试要求： 1、胶条、装饰胶膜、印花类、生粘、激光开孔类 2、每款上线前做测试。 3、水温40°洗水40分钟，机洗一个程序，洗水共计5次。

## 6.织带类缩率测试
TOREAD - 织带类缩率测试报告登记表
序号 | 供应商 | 物料编号 | 颜色 | 涉及到的款号 | 气烫缩 | 水缩 | 累计缩率 | 判定结果是否合格
[5 empty] | 经向百分比 | 径向百分比
1 | 泰丰 | 织带 | 24SS云层蓝 | TAJJAN82223 | 5% |  |  | YES
| 泰丰 | 织带 | 23FW石晶粉 | TAJJAN82223 | 5% |  |  | YES
| 泰丰 | 对折带 | 24SS云层蓝 | TAJJAN82223 | 6% |  |  | YES
| 泰丰 | 对折带 | 23FW石晶粉 | TAJJAN82223 | 6% |  |  | YES
制表时间：2025.3.22 |  |  |  |  | 测试人签名：小童
测试要求： 1、织带及弹力织带、像根松紧、包边条等到厂后第一时间，做测试。