## 工作内容
生产工厂前期资料准备：
1 | 下单明细及货期进度
2 | 收集工艺资料
3 | 产前样衣分析
4 | 工厂排产计划收集
5 | 开裁前召开产前会议并拍照
6 | 工厂业务每周3下班前提交（每周生产进度表)
7 | 面料辅料到厂7个工作日内完成抽检记录（6个表格）；检验结果回执给材料商、探路者质量负责人（QC）
首期验货资料及条件：
1 | 生产线出成品10件左右
2 | 业务员提前3个工作日发OA验货申请
3 | 查看面料辅料的验货记录，按款核对清楚并提交给探路者质量负责人（QC）（Excel格式）（1-6测试表）
4 | 跟踪面料辅料到厂7个工作日内验货过程
5 | 提交实物检验图片和视频
6 | 工厂检验员拍照首期验货过程及生产线情况，（洗标主标，问题点
7 | 寄3-5件到公司（熨烫平整）并发OA说明
8 | 工厂首件验货填写（首期验货报告）+洗水前后规格表（Excel格式）
9 | OA申请首期：格式写明上线时间、已出成品件数、寄评定样衣明细、收件人、快递单号。
中期验货资料及条件：
1 | 生产线下50%，包装20%
2 | 业务员提前3个工作日发OA中期验货申请
3 | 提交并核对面料第3方检测报告内各项功能信息与洗标及吊牌是否吻合
4 | 齐色错码各号型2件到公司，并发QA说明
5 | 寄封样给公司1件（包装完整，附尺寸表一份）发OA，并抄给库房闫
6 | 工厂检验员拍照和拍视频中期验货过程及生产线情况（纸箱，未拆袋产品，洗标主标，合格证，问题产品
7 | 工厂中期验货填写(中期验货报告)+测量成衣洗水前后尺寸表（Excel格式）
8 | OA申请中期：格式写明已出成品件数、已包装数量、寄评定样衣明细、收件人、快递单号。
尾期验货资料及条件：
1 | 全部下机，包装95%
2 | 业务员提前3个工作日发OA尾期验货申请
3 | 提交并核对面料和成衣第3方检测报告各项功能及吊牌信息是否吻合
4 | 工厂验货过程视频和拍照片（纸箱，未拆袋的产品，合格证及功能吊牌+各色组洗标主标，问题产品，
5 | 工厂尾期验货填写（尾期验货报告）+齐色错码各3件以上规格测量尺寸表（Excel格式）
6 | 按公司要求按出货量比例抽验，并记录抽箱号及问题产品和数量
7 | OA申请中期：格式写明已包装完成款式、数量、自验货时间（直发款约验货时间）、出货箱单。
注：适用于自主管理类工厂

## AQL2.5验货
探路者尾期验货抽验标准
|  | AQL1.0 |  | AQL2.5 |  | AQL4.0
整批数量 | 抽验数量 | Ac | Re | Ac | Re | Ac | Re
≤90 | 13 | 0 | 1 | 0 | 1 | 1 | 2
91-150 | 20 | 0 | 1 | 1 | 2 | 2 | 3
151-280 | 32 | 0 | 1 | 2 | 3 | 3 | 4
281-500 | 50 | 1 | 2 | 3 | 4 | 5 | 6
501-1200 | 80 | 2 | 3 | 5 | 6 | 7 | 8
1201-3200 | 125 | 3 | 4 | 7 | 8 | 10 | 11
3201-10000 | 200 | 5 | 6 | 10 | 11 | 14 | 15
10001-35000 | 315 | 7 | 8 | 14 | 15 | 21 | 22
注：探路者验货按照AQL2.5验货标准实行

## 尾期
QC出货报告书
订单类别 | 0EM |  | 款号 | TAJJAN81222 |  | 产品名称 | 男式功能长袖T恤 |  | 海天梦工厂
订单数量 | 1565 |  | 合同日期 | 2025.3.18 |  |  | 检验资料确认
色/号型数 | 2--6 |  | 交货形式 |  |  |  | 面料第三方合格报告 |  | 有 | 无
验货次数 | 1 |  | 非直发 |  | 天津 | 直发 | 成品第三方合格报告 |  | 有 | 无
验货数量 | 125 |  | 入仓数量 |  | 1565 |  | 中期检验报告 |  | 有 | 无
检验方式 | 全检 | 抽检 | 免检 | 复检 | 再复检
中期检验重大改善项目 |  | 有 | 无 | 改善结果 | 已改善
全色耐洗水测试 |  | 有 | 无 | 洗后结果 | 无异常 | 洗水前后缩量正常
【附属资料确认】
洗水唛 | 正 | 误 |  | 印、绣花 | 正 | 误 |  | 装箱数量 | 正 | 误
合格证 | 正 | 误 |  | 缝纫用线 | 正 | 误 |  | 箱唛表示 | 正 | 误
吊牌 | 正 | 误 |  | 包装方式 | 正 | 误 |  | 纸箱规格 | 正 | 误
【检验时成品完成情况及检验明细】
齐色齐号抽验，125件
②规格异常情况 |  | 有 | 无
情况说明：
【问题点描述】 | [9 empty] | 轻微
拼缝部位（袖口，下摆，侧缝）爆针问题严重，80%以上
合计
【检验结果】
合格：（正常接收） |  |  | 不合格： |  | ①返工翻修 |  | ②让步接受 |  | ③拒绝接收
备注： | 按照AQL2.5标准抽验125件，不良品数量100件以上，不能接受
大货不能接受
海天工厂QC全检后，合格品254件，可以出货（保函出货）
检验部门 | 质检部 |  | 检验人 | 李波 | 查验时间 | 2025-03-27 | 工厂负责人 |  | 许明娜

## 验货尺寸表
QC规格测量表
产品代码： |  |  |  | 款号： | TAJJAN81222 |  | 生产工厂 | 泉州时尚梦工厂
号型 | S | M | L | XL | XXL | XXXL | S | M | L | XL | XXL | XXXL
部位名称 | 165/88B | 170/92B | 175/96B | 180/100B | 185/104B | 190/108B | 岩梯绿 | 岩梯绿 | 岩梯绿 | 岩梯绿 | 岩梯绿 | 岩梯绿
后中长 | 66 | 67 | 69 | 71 | 73 | 74 | +0.3 | +0.3 | +0 | +0 | -0.5 | +0.3
胸围 | 96 | 100 | 104 | 108 | 112 | 118 | +1.5 | +1 | +1 | +2 | 1 | +1
下摆 | 92 | 96 | 100 | 104 | 109 | 115 | +2 | +1 | +3 | +0 | +2 | +3
肩宽 | 41.1 | 42.3 | 43.5 | 44.7 | 45.9 | 47.3 | -1 | -1 | -0.5 | -0.2 | +1 | -0.8
肩点袖长 | 66.7 | 67.3 | 68.5 | 69.7 | 70.9 | 71.5 | -0.2 | -0.2 | +0 | -0.7 | -1.2 | +0
袖肥 | 17.1 | 17.8 | 18.5 | 19.2 | 19.9 | 20.85 | +0 | +0 | -0.5 | -0.2 | -0.2 | -0.5
袖肘 | 13.8 | 14.4 | 15 | 15.6 | 16.2 | 17.15 | +0.4 | +0.4 | +0 | +0.4 | +0.7 | +0
袖口松量 | 9.7 | 10.1 | 10.5 | 10.9 | 11.3 | 11.9 | -0.3 | -0.3 | -0.5 | -0.9 | -0.3 | -0.5
备注：
初期请洗测2-3件，有问题的另加测量数量。
| 41.1: 验货时间：; 42.3: 2025.3.10 |  | 跟单QC:洪庆云

## 1.面料验布
TOREAD-面料验布测试报告登记表
序号 | 缸号 | 面料布种编号 | 颜色 | 涉及到的款号 | 供应商 | 自检报告 | 匹头条实物样 | 疵点 | 断纱 | 色点 | 色杠 | 折痕 | 合计数量 | 备注
[8 empty] | 数量 | 数量 | 数量 | 数量 | 数量
1 | 241023016K | 花灰小鱼鳞 | 山影灰 | TATTAN81222 | 海天 | 有 |  | 无 | 无 | 无 | 无 | 无 |  | YES
2 | 250108004/241104055FK/250102128 | 花灰小鱼鳞 | 岩梯绿 | TATTAN81222/TAJJAN81277 | 海天 | 有 |  | 无 | 无 | 无 | 无 | 无 |  | YES
3 | 241023018KF | 花灰小鱼鳞 | 24SS云层蓝 | TAJJAN82223 | 海天 | 海天 |  | 无 | 无 | 无 | 无 | 无 |  | YES
4 | 241023017KCX1 | 花灰小鱼鳞 | 23FW石晶粉 | TAJJAN82223 | 海天 | 海天 |  | 无 | 无 | 无 | 无 | 无 |  | YES
5 | 241212025/241112077CX1/241028034KCX1/241104047KCX1 | 花灰小鱼鳞 | 19SS黑色 | TAJJAN81277 | 海天 | 海天 |  | 无 | 无 | 无 | 无 | 无 |  | YES
6 |  | PU遮光黑膜 | 黑色 | TAJJAN82223 /TATTAN81222 |  |  |  | 无 | 无 | 无 | 无 | 无 |  | YES
制表时间：2025.1.5 | [8 empty] | 测试人签名：小张
测试要求： 1、面料到厂第一时间做测试，根据面料的实际情况，可每缸抽取1-2卷过验布机。

## 2.面料缩率
TOREAD-面料缩率检测测试报告登记表
序号 | 供应商 | 缸号 | 面料布种编号 | 颜色 | 涉及到的款号 | 气缩 |  | 水缩 |  | 累计缩率 | 边中差，头尾差，实测结果 | 判定结果是否合格
[6 empty] | 径向百分比 | 纬向百分比 | 径向百分比 | 纬向百分比
1 | 海天 | 241023016K | 花灰小鱼鳞 | 山影灰 | TATTAN81222 | 0.5% | -0.5% | 0.5% | -0.5% |  | OK | YES
2 | 海天 | 250108004/241104055FK/250102128 | 花灰小鱼鳞 | 岩梯绿 | TATTAN81222/TAJJAN81277 | 1% | -0.5% | 1% | -0.5% |  | OK | YES
3 | 海天 | 241023018KF | 花灰小鱼鳞 | 24SS云层蓝 | TAJJAN82223 | 1% | -0.5% | 1% | -0.5% |  | OK | YES
4 | 海天 | 241023017KCX1 | 花灰小鱼鳞 | 23FW石晶粉 | TAJJAN82223 | 1% | -0.5% | 1% | -0.5% |  | OK | YES
5 | 海天 | 241212025/241112077CX1/241028034KCX1/241104047KCX1 | 花灰小鱼鳞 | 19SS黑色 | TAJJAN81277 | 0% | -0.5% | 0% | -0.5% |  | OK | YES
|  |  | PU遮光黑膜 | 黑色 | TAJJAN82223 /TATTAN81222 | 0% | 0% | 0% | 0% |  | OK | YES
制表时间：2025.1.5 | [6 empty] | 测试人签名：方师傅
测试要求： 1、面料到厂第一时间做测试，根据面料的实际情况，可每缸抽取1-2卷测试。 2、取布样中间部位测试，测试大小：50cmX50cm。 3、先烫缩后水洗【同一块面料进行两种测试】。（烫缩：110°-120度；洗缩：30°40分钟洗缩） 4、常规面料醒料24小时，弹力面料必须放料时长达到48小时以上。 5、测试边中色差、头尾色差情况（缝制9宫格查看）。

## 3.面料互染
TOREAD-面辅料互染测试报告登记表
项目 | 供应商 | 缸号 | 面料布种编号 | 颜色 | 涉及到的款号 | 物料1 |  |  | 物料2 |  |  | 物料3 |  |  | 物料4 |  |  | 物料5 |  |  | 结果 | 备注
[6 empty] | 物料编号 | 品名 | 供应商 | 物料编号 | 品名 | 供应商 | 物料编号 | 品名 | 供应商 | 物料编号 | 品名 | 供应商 | 物料编号 | 品名 | 供应商
洗测1次 | 海天 | 241023016K | 花灰小鱼鳞 | 山影灰 | TATTAN81222 |  | 洗水唛 | 宝绅 |  | 主唛/尺码唛 | 宝绅 | G18SSZY005 | 织带 | 泰丰 | G14FWBB003 | 对折包边带 |  |  | 0.5CM尼龙肩带 | 厂供 | OK
| 海天 | 250108004/241104055FK/250102128 | 花灰小鱼鳞 | 岩梯绿 | TATTAN81222/TAJJAN81277 | 物料6 |  |  | 物料7 |  |  | 物料8 |  |  | 物料9 |  |  | 物料10
| 海天 | 241023018KF | 花灰小鱼鳞 | 24SS云层蓝 | TAJJAN82223 | 物料编号 | 品名 | 供应商 | 物料编号 | 品名 | 供应商 | 物料编号 | 品名 | 供应商 | 物料编号 | 品名 | 供应商 | 物料编号 | 品名 | 供应商
| 海天 | 241023017KCX1 | 花灰小鱼鳞 | 23FW石晶粉 | TAJJAN82223 |  | 透明肩带
| 海天 | 241212025/241112077CX1/241028034KCX1/241104047KCX1 | 花灰小鱼鳞 | 19SS黑色 | TAJJAN81277 | 物料11 |  |  | 物料12 |  |  | 物料13 |  |  | 物料14 |  |  | 物料15
|  |  | PU遮光黑膜 | 黑色 | TAJJAN82223 /TATTAN81222 | 物料编号 | 品名 | 供应商 | 物料编号 | 品名 | 供应商 | 物料编号 | 品名 | 供应商 | 物料编号 | 品名 | 供应商 | 物料编号 | 品名 | 供应商
洗测2次 | [20 empty] | OK
洗测3次 | [20 empty] | OK
洗测4次 | [20 empty] | OK
洗测5次 | [20 empty] | OK
制表时间：2025.1.22 | [8 empty] | 测试人签名：小许
测试要求： 1、面辅料到厂第一时间做测试，根据面料的实际情况，每色每缸做。 2、水温40°洗水40分钟，机洗一个程序，洗水共计5次。

## 4.面料静水压
TOREAD-面料5点水压测试报告登记表
日期 | 缸号 | 面料布种编号 | 颜色 | 涉及到的款号 | 供应商 | 上午(时间） | 测试条件 | 下午（时间） | 测试条件 | 加班（时间） | 测试条件 | 结果 | 备注
日期 | 批号 | 物料编号 | 颜色 | 涉及到的款号 | 供应商 | 上午(时间） | 测试条件 | 下午（时间） | 测试条件 | 加班（时间） | 测试条件 | 结果 | 备注
制表时间： | [7 empty] | 测试人签名：
测试要求： 1、面料到厂第一时间做测试，根据面料的实际情况，每色每缸抽取1-2卷测试。 2、成衣制作时每天、每款、每色、每号需做水压测试。

## 5.特殊工艺测试
TOREAD-特殊工艺测试报告登记表
项目 | 供应商 | 缸号 | 面料布种编号 | 颜色 | 涉及到的款号 | 使用部位 | 物料工艺1 | 物料工艺2 | 物料工艺3 | 结果 | 备注
1 | 海天 | 241023018KF | 花灰小鱼鳞 | 24SS云层蓝 | TAJJAN82223 | 左前胸 | 印花 |  |  |  | YES
2 | 海天 | 241023017KCX1 | 花灰小鱼鳞 | 23FW石晶粉 | TAJJAN82223 | 左袖 | 印花 |  |  |  | YES
[6 empty] | 后领中下 | 烫压 |  |  |  | YES
[6 empty] | 后片下 | 印花 |  |  |  | YES
制表时间：2025.3.22 | [6 empty] | 测试人签名：小许
测试要求： 1、胶条、装饰胶膜、印花类、生粘、激光开孔类 2、每款上线前做测试。 3、水温40°洗水40分钟，机洗一个程序，洗水共计5次。

## 6.织带类缩率测试
TOREAD - 织带类缩率测试报告登记表
序号 | 供应商 | 物料编号 | 颜色 | 涉及到的款号 | 气烫缩 | 水缩 | 累计缩率 | 判定结果是否合格
[5 empty] | 经向百分比 | 径向百分比
1 | 泰丰 | 织带 | 24SS云层蓝 | TAJJAN82223 | 5% |  |  | YES
| 泰丰 | 织带 | 23FW石晶粉 | TAJJAN82223 | 5% |  |  | YES
| 泰丰 | 对折带 | 24SS云层蓝 | TAJJAN82223 | 6% |  |  | YES
| 泰丰 | 对折带 | 23FW石晶粉 | TAJJAN82223 | 6% |  |  | YES
制表时间：2025.3.22 |  |  |  |  | 测试人签名：小童
测试要求： 1、织带及弹力织带、像根松紧、包边条等到厂后第一时间，做测试。