## 工作内容
生产工厂前期资料准备：
1 | 下单明细及货期进度
2 | 收集工艺资料
3 | 产前样衣分析
4 | 工厂排产计划收集
5 | 开裁前召开产前会议并拍照
6 | 工厂业务每周3下班前提交（每周生产进度表)
7 | 面料辅料到厂7个工作日内完成抽检记录（6个表格）；检验结果回执给材料商、探路者质量负责人（QC）
首期验货资料及条件：
1 | 生产线出成品10件左右
2 | 业务员提前3个工作日发OA验货申请
3 | 查看面料辅料的验货记录，按款核对清楚并提交给探路者质量负责人（QC）（Excel格式）（1-6测试表）
4 | 跟踪面料辅料到厂7个工作日内验货过程
5 | 提交实物检验图片和视频
6 | 工厂检验员拍照首期验货过程及生产线情况，（洗标主标，问题点
7 | 寄3-5件给QC洗测（熨烫平整），我司留底一件首件，并发OA说明
8 | 工厂首件验货填写（首期验货报告）+洗水前后规格表（Excel格式）
9 | OA申请首期：格式写明上线时间、已出成品件数、寄评定样衣明细、收件人、快递单号。
中期验货资料及条件：
1 | 生产线下50%，包装20%
2 | 业务员提前3个工作日发OA中期验货申请
3 | 提交并核对面料第3方检测报告内各项功能信息与洗标及吊牌是否吻合
4 | 齐色错码各号型2件给我司QC洗测，并发QA说明
5 | 工厂检验员拍照和拍视频中期验货过程及生产线情况（纸箱，未拆袋产品，洗标主标，合格证，问题产品
6 | 工厂中期验货填写(中期验货报告)+测量成衣洗水前后尺寸表（Excel格式）
7 | OA申请中期：格式写明已出成品件数、已包装数量、寄评定样衣明细、收件人、快递单号。
尾期验货资料及条件：
1 | 全部下机，包装95%
2 | 业务员提前5个工作日发OA尾期验货申请
3 | 提交并核对面料和成衣第3方检测报告各项功能及吊牌信息是否吻合
4 | 工厂验货过程视频和拍照片（纸箱，未拆袋的产品，合格证及功能吊牌+各色组洗标主标，问题产品，称重照片。
5 | 工厂尾期验货填写（尾期验货报告）+齐色错码各3件以上规格测量尺寸表（Excel格式）
6 | 按公司要求按出货量比例抽验，并记录抽箱号及问题产品和数量
7 | OA申请尾期：格式写明已包装完成款式、数量、自验货时间（直发款约验货时间）、出货箱单。
注：适用于自主管理类工厂

## AQL2.5验货
探路者尾期验货抽验标准
|  | AQL1.0 |  | AQL2.5 |  | AQL4.0
整批数量 | 抽验数量 | Ac | Re | Ac | Re | Ac | Re
≤90 | 13 | 0 | 1 | 0 | 1 | 1 | 2
91-150 | 20 | 0 | 1 | 1 | 2 | 2 | 3
151-280 | 32 | 0 | 1 | 2 | 3 | 3 | 4
281-500 | 50 | 1 | 2 | 3 | 4 | 5 | 6
501-1200 | 80 | 2 | 3 | 5 | 6 | 7 | 8
1201-3200 | 125 | 3 | 4 | 7 | 8 | 10 | 11
3201-10000 | 200 | 5 | 6 | 10 | 11 | 14 | 15
10001-35000 | 315 | 7 | 8 | 14 | 15 | 21 | 22
注：探路者验货按照AQL2.5验货标准实行

## 首期
TOREAD-首件（首批）检验报告书
订单类别 | 成人期货 |  | 合同签订方 |  | 青岛锦瑞麟服装有限公司 |  | 生产工厂 | 济宁汶上金成分厂
订单基础信息 |  |  | 生产•出货进度 |  |  |  | 指示•确认资料
款号 | TADDAO91285 |  | 合同交期 |  | 2026-09-01 |  | 产前确认样 |  | 有 | 无
品名 | 男式羽绒服 |  | 上线日 |  | 2026-04-25 |  | 原辅材料卡 |  | 有 | 无
色/号型数 | 2 | 6 | 缝制预计完成日 |  | 2026-06-20 |  | 大货面料确认样 |  | 有 | 无
订单数量 | 4579件 |  | 包装预计完成日 |  | 2026-06-30 |  | 印花、刺绣确认样 |  | 有 | 无
采购凭证编号： | CGDD26042900013 |  | 预计发货时间 |  | 2026-08-01 |  | 洗唛、合格证指示资料 |  | 有 | 无
确认资料缺失内容说明：
【工艺确认】
原材料 | 正 | 误 |  | 印、绣花 | 正 | 误 | 无此工艺 | 洗水唛 | 正 | 误
辅料使用 | 正 | 误 |  | 胶膜工艺 | 正 | 误 | 无此工艺 | 合格证 | 正 | 误
制作工艺 | 正 | 误 |  | 压胶水压 | OK | NG | 无此工艺 | 缝纫用线 | 正 | 误
补充事项：无异常
【面料品质确认】
物性检测 | OK | NG |  | 面料颜色 | OK | NG |  | 互染测试 | OK | NG
外观查验 | OK | NG |  | 面料缸差 | OK | NG |  | 水洗缩率 | OK | NG
问题描述：无异常
【裁剪完成情况】
①裁剪完成比例（%）：
号型 颜色 | S-165/88B | M-170/92B | L-175/96B | XL-180/100B | XXL-185/104B | XXXL-190/108B |  |  |  | 未裁齐原因
黑色 G01X | 100% | 100% | 100% | 100% | 100% | 100%
海鸥灰 | 0% | 0% | 0% | 0% | 0% | 0% |  |  |  | 陆续裁剪中
【成品检查明细】★颜色、数量需要写清楚
黑色 G01X，XL，5件
【规格确认】
①规格测量明细以插入附件形式列明，并注明洗前洗后规格
②规格异常情况 |  | 有 | 无 | 备注：规格无异常
【问题点与指导项目】 ★的问题应添加照片说明（包括成品及半成品检查）
产前样提出的问题在大货中已经调整
1, 前中拉链起波浪， 吃势不均匀， 挂面偏紧。
2， 门禁不平整， 宽窄不均匀， 砸扣不平整， A面有圈。
3， 胸袋三角处不平整， 压胶处有线毛， 缝份不一致。
4， 腰拼接不平整。
5，帽檐缝份偏大， 不均匀。
6， 下摆套结不平整。
以上问题请及时改正。
【耐洗水确认】
粘衬 | OK | NG | 无此工艺 | 胶膜 | OK | NG | 无此工艺 | 扭曲 | OK | NG
印、绣花 | OK | NG | 无此工艺 | 压胶水压 | OK | NG | 无此工艺 | 水洗缩率 | OK | NG
补充事项：洗后无异常
【重大改善说明及整改复核时间】
1，问题点中期检验复核改进情况。
检验部门 | 品控部 |  | 检验担当 | 徐晏文 | 查验时间 | 2026-04-07 | 工厂负责人 |  | 孔风芹
【整改结果】
检验部门 |  |  | 检验担当 |  | 复核时间 |  | 工厂负责人

## 验货尺寸表 首期
[8 empty] | 黑色 | M | L | XL |  | XXL | XXXL
码号 | S | M | L | XL | XXL | XXXL | XXXXL | XL | 170/92B | 175/96B | 黑色 |  | 185/104B | 190/108B
号型 | 165/88B | 170/92B | 175/96B | 180/100B | 185/104B | 190/108B | 195/112B |  |  |  | 洗前 | 洗后
后中长 | 76 | 77 | 79 | 81 | 83 | 84 | 85 | +0.5 |  |  | -0.5 | -0.5
前中长 | 77 | 78 | 80 | 82 | 84 | 85 | 86 |  |  |  | 0.5 | 0
胸围 | 120 | 124 | 128 | 132 | 136 | 142 | 148 | +0 |  |  | 0 | 1
腰围 | 116 | 120 | 124 | 128 | 132 | 138 | 145 |  |  |  | 1 | 0
下摆平量 | 114 | 118 | 122 | 126 | 130 | 136 | 143 | +0 |  |  | 0 | 0
总肩宽 | 47.6 | 48.8 | 50 | 51.2 | 52.4 | 53.8 | 55.2 | +1.8 |  |  | 0.3
肩点袖长 | 64.7 | 65.3 | 66.5 | 67.7 | 68.9 | 69.5 | 70.1 | +0.7 |  |  | 0 | 0
袖肥 | 23.9 | 24.7 | 25.5 | 26.3 | 27.1 | 28.3 | 29.5 | +0.2 |  |  | 0.2 | 0.3
袖肘 | 20.6 | 21.3 | 22 | 22.7 | 23.4 | 24.3 | 25.2 | +0.3 |  |  | 0 | 0
袖口 拉量 | 15 | 15.5 | 16 | 16.5 | 17 | 17.7 | 18.4 | +0.2 |  |  | 0.5 | 0.5
下领围 | 61 | 62 | 63 | 64 | 65 | 66.5 | 68 | +0.5 |  |  | 0 | 0
帽嘴高 | 14 | 14 | 14 | 14 | 14 | 14 | 14 |  |  |  | 0 | 0
前领高 | 10.5 | 10.5 | 10.5 | 10.5 | 10.5 | 10.5 | 10.5 |  |  |  | 0 | 0
帽高 | 37 | 37.5 | 38 | 38.5 | 39 | 39.5 | 39.5 | -0.5 |  |  | 0 | 0
帽宽 | 27.5 | 28 | 28.5 | 29 | 29.5 | 30.25 | 30.25 | -0.5 |  |  | 0 | 0
侧插开口长 | 20 | 20 | 21 | 21 | 22.5 | 22.5 | 22.5 |  |  |  | 0 | 0
胸袋长 | 25 | 25 | 26 | 26 | 27 | 27 | 27 |  |  |  | 0 | 0
充绒量(g) | 183 | 191 | 201 | 212 | 222 | 232
水洗标指示含绒量 | 178 | 186 | 196 | 207 | 217 | 227 |  | 大货首件
外套类胸围——腋下侧缝2厘米处横量
外套类袖肥——腋下袖底缝2厘米处横量
后中袖长——四点量，从后中经肩点、经袖肘位量至水平袖口处
袖肥/2（参考值/推版软件都具有功能：给出袖山高袖山曲线对应袖窿等长自动得出袖肥）
腰围：XXL以上尺寸以缩小前腰省为前提。后片后背宽腰省要保持，侧线腰省和前胸宽腰省可减少。

## 验货尺寸表
QC规格测量表
款号 |  |  | 品名 |  |  |  | 生产工厂
部位名称 | 指示规格 FINAL SPEC | [5 empty] | 样品规格 SAMPLE SPEC
| S165/88B | M170/92B | L175/96B | XL180/100B | XXL185/104B | XXXL190/108B | S165/88B | M170/92B | L175/96B | XL180/100B | XXL185/104B | XXXL190/108B
备注：
齐色齐码各2-3件，有问题的另加测量数量。
[7 empty] | 验货时间：3/8 |  | 跟单QC:聂延志 |  | 工厂负责人：李景彦

## 1.面料验布
TOREAD-面料验布测试报告登记表
序号 | 缸号 | 面料布种编号 | 颜色 | 涉及到的款号 | 供应商 | 自检报告 | 匹头条实物样 | 疵点 | 断纱 | 色点 | 色杠 | 折痕 | 合计数量 | 备注
[8 empty] | 数量 | 数量 | 数量 | 数量 | 数量
1 | 260303268 | FW11920 | 黑色 | TADDAO91285 | 青岛锦瑞麟 | 合格 |  |  | 1 |  |  |  | 1 | YES
2 | 260303264 | FW11920 | 黑色 | TADDAO91285 | 青岛锦瑞麟 | 合格 | [5 empty] | 1 | 1 | YES
3 | 260303270 | FW11920 | 黑色 | TADDAO91285 | 青岛锦瑞麟 | 合格 |  |  |  | 1 | 1 |  | 2 | YES
4 | 260303267 | FW11920 | 黑色 | TADDAO91285 | 青岛锦瑞麟 | 合格 |  | 1 | 1 |  |  |  | 2 | YES
5 | 260303269 | FW11920 | 黑色 | TADDAO91285 | 青岛锦瑞麟 | 合格 |  |  |  |  | 3 |  | 3 | YES
6 | 260303263 | FW11920 | 黑色 | TADDAO91285 | 青岛锦瑞麟 | 合格 |  |  | 2 |  | 1 |  | 3 | YES
7 | 260303266 | FW11920 | 黑色 | TADDAO91285 | 青岛锦瑞麟 | 合格 |  |  |  | 3 |  |  | 3 | YES
8 | 260307193-1 | FW11920 | 海鸥灰 | TADDAO91285 | 青岛锦瑞麟 | 合格 |  |  | 1 | 1 |  |  | 2 | YES
9 | 260307194 | FW11920 | 海鸥灰 | TADDAO91285 | 青岛锦瑞麟 | 合格 |  | 3 | 0 | 0 | 0 | 0 | 3 | YES
制表时间：2026/4/20 | [8 empty] | 测试人签名： 张秀萍
测试要求： 1、面料到厂第一时间做测试，根据面料的实际情况，可每缸抽取1-2卷过验布机。

## 2.面料缩率
TOREAD-面料缩率检测测试报告登记表
序号 | 供应商 | 缸号 | 面料布种编号 | 颜色 | 涉及到的款号 | 气缩 |  | 水缩 |  | 累计缩率 | 边中差，头尾差，实测结果 | 判定结果是否合格
[6 empty] | 径向百分比 | 纬向百分比 | 径向百分比 | 纬向百分比
1 | 青岛锦瑞麟 | 260303268 | FW11920 | 黑色 | TADDAO91285 | -1 | -1 | -1 | -2 | 径向：-2 纬向：-3 | YES | YES
2 | 青岛锦瑞麟 | 260303264 | FW11920 | 黑色 | TADDAO91285 | -2 | -1 | -2 | -1 | 径向：-3 纬向：-3 | YES | YES
3 | 青岛锦瑞麟 | 260303270 | FW11920 | 黑色 | TADDAO91285 | -1 | -1 | -1 | -1 | 径向：-2 纬向：-2 | YES | YES
4 | 青岛锦瑞麟 | 260303267 | FW11920 | 黑色 | TADDAO91285 | -1 | 0 | -1 | 0 | 径向：-1纬向：-1 | YES | YES
5 | 青岛锦瑞麟 | 260303269 | FW11920 | 黑色 | TADDAO91285 | 0 | -1 | 0 | -1 | 径向：-1 纬向：-1 | YES | YES
6 | 青岛锦瑞麟 | 260303263 | FW11920 | 黑色 | TADDAO91285 | -1 | -1 | -1 | -1 | 径向：-2 纬向：-2 | YES | YES
7 | 青岛锦瑞麟 | 260303266 | FW11920 | 黑色 | TADDAO91285 | -1 | -1 | -1 | -2 | 径向：-2 纬向：-3 | YES | YES
8 | 青岛锦瑞麟 | 260307193-1 | FW11920 | 海鸥灰 | TADDAO91285 | 0 | -1 | 0 | -1 | 径向：-1 纬向：-1 | YES | YES
9 | 青岛锦瑞麟 | 260307194 | FW11920 | 海鸥灰 | TADDAO91285 | -1 | -1 | -1 | -1 | 径向：-2 纬向：-2 | YES | YES
制表时间：2026/4/25 | [6 empty] | 测试人签名：张秀萍
测试要求： 1、面料到厂第一时间做测试，根据面料的实际情况，可每缸抽取1-2卷测试。 2、取布样中间部位测试，测试大小：50cmX50cm。 3、先烫缩后水洗【同一块面料进行两种测试】。（烫缩：110°-120度；洗缩：30°40分钟洗缩） 4、常规面料醒料24小时，弹力面料必须放料时长达到48小时以上。 5、测试边中色差、头尾色差情况（缝制9宫格查看）。

## 3.面料互染
TOREAD-面辅料互染测试报告登记表
项目 | 供应商 | 缸号 | 面料布种编号 | 颜色 | 涉及到的款号 | 物料1 |  |  | 物料2 |  |  | 物料3 |  |  | 物料4 |  |  | 物料5 |  |  | 结果 | 备注
[6 empty] | 物料编号 | 品名 | 供应商 | 物料编号 | 品名 | 供应商 | 物料编号 | 品名 | 供应商 | 物料编号 | 品名 | 供应商 | 物料编号 | 品名 | 供应商
洗测1次 | 无拼色情况没做，深色已做浸泡测试无异常。
[6 empty] | 物料6 |  |  | 物料7 |  |  | 物料8 |  |  | 物料9 |  |  | 物料10
[6 empty] | 物料编号 | 品名 | 供应商 | 物料编号 | 品名 | 供应商 | 物料编号 | 品名 | 供应商 | 物料编号 | 品名 | 供应商 | 物料编号 | 品名 | 供应商
制表时间：2026/4/26 | [8 empty] | 测试人签名：张秀萍
测试要求： 1、面辅料到厂第一时间做测试，根据面料的实际情况，每色每缸做。 2、水温40°洗水40分钟，机洗一个程序，洗水共计5次。

## 4.面料静水压
TOREAD-面料5点水压测试报告登记表
日期 | 缸号 | 面料布种编号 | 颜色 | 涉及到的款号 | 供应商 | 上午(时间） | 测试条件 | 下午（时间） | 测试条件 | 加班（时间） | 测试条件 | 结果 | 备注
日期 | 批号 | 物料编号 | 颜色 | 涉及到的款号 | 供应商 | 上午(时间） | 测试条件 | 下午（时间） | 测试条件 | 加班（时间） | 测试条件 | 结果 | 备注
制表时间： | [7 empty] | 测试人签名：
测试要求： 1、面料到厂第一时间做测试，根据面料的实际情况，每色每缸抽取1-2卷测试。 2、成衣制作时每天、每款、每色、每号需做水压测试。

## 5.特殊工艺测试
TOREAD-特殊工艺测试报告登记表
项目 | 供应商 | 缸号 | 面料布种编号 | 颜色 | 涉及到的款号 | 使用部位 | 物料工艺1 | 物料工艺2 | 物料工艺3 | 结果 | 备注
洗测1次 | 青岛锦瑞麟 | 260303268 | FW11920 | 黑色 | TADDAO91285 | 帽子 | 印花 |  |  | 合格 | YES
洗测2次
洗测3次
洗测4次
洗测5次
制表时间：2026/4/28 | [6 empty] | 测试人签名：张秀萍
测试要求： 1、胶条、装饰胶膜、印花类、生粘、激光开孔类 2、每款上线前做测试。 3、水温40°洗水40分钟，机洗一个程序，洗水共计5次。

## 6.织带类缩率测试
TOREAD - 织带类缩率测试报告登记表
序号 | 供应商 | 物料编号 | 颜色 | 涉及到的款号 | 气烫缩 | 水缩 | 累计缩率 | 判定结果是否合格
[5 empty] | 经向百分比 | 径向百分比
1 | 锦湾 | ZD00265 | 黑色 |  | -4 | 0 | -4 | YES
2 | 泰丰 | XJ00007 | 黑色 |  | -3 | 0 | -3 | YES
3 | 泰丰 | XJ00002 | 黑色 |  | -2 | 0 | -2 | YES
制表时间：2026/4/25 |  |  |  |  | 测试人签名：张秀萍
测试要求： 1、织带及弹力织带、像根松紧、包边条等到厂后第一时间，做测试。